## Nível 1
NÍVEL | Nº | PERGUNTA | RESPOSTA 0 | RESPOSTA 1 | RESPOSTA 2 | RESPOSTA 3 | GABARITO: 0,1,2,3 | Tema: 0,1,2,3 | Idioma | Ilustração | Referência | Origem |  | Número de Questões do Nível
1 | 1 | Qual destes materiais é não-ferroso? | Aço inoxidável. | Cobre. | Aço ao carbono. | Ferro fundido. | 1 | 1 | pt |  |  |  | 1 | 21
1 | 2 | Qual destes materiais é não-ferroso? | Aço inoxidável. | Alumínio. | Aço ao carbono. | Ferro fundido. | 1 | 1 | pt |  |  |  | 1
1 | 3 | Alumínio é: | um metal ferroso; | um material compósito; | um metal não-ferroso; | um tipo de aço muito leve. | 2 | 1 | pt |  |  |  | 1
1 | 4 | Cobre é: | um metal ferroso; | um material compósito; | um metal não-ferroso; | uma liga de bronze. | 2 | 1 | pt |  |  |  | 1
1 | 5 | Cobre é: | um metal ferroso; | um material compósito; | um metal não-ferroso; | uma liga de latão. | 2 | 1 | pt |  |  |  | 1
1 | 6 | Aço ao carbono é: | um metal ferroso; | um material compósito; | um metal não-ferroso; | uma liga de ferro fundido. | 0 | 1 | pt |  |  |  | 1
1 | 7 | Aço inoxidável é: | um metal ferroso; | um material compósito; | um metal não-ferroso; | uma liga de ferro fundido branco. | 0 | 1 | pt |  |  |  | 1
1 | 8 | Ferro fundido é: | um metal ferroso; | um material compósito; | um metal não-ferroso; | um aço de alta dureza. | 0 | 1 | pt |  |  |  | 1
1 | 9 | Metais, diferentemente dos não metais, ... | são sólidos; | têm ponto de fusão mais alto; | são mais duros; | são bons condutores elétricos. | 3 | 1 | pt |  |  |  | 1
1 | 10 | Metais, diferentemente dos não metais, ... | são sólidos; | têm ponto de fusão mais alto; | são mais duros; | são bons condutores térmicos. | 3 | 1 | pt |  |  |  | 1
1 | 11 | Não metais, diferentemente dos metais, ... | são líquidos; | têm ponto de fusão mais baixo; | são menos duros; | são bons isolantes elétricos. | 3 | 1 | pt |  |  |  | 1
1 | 12 | Não metais, diferentemente dos metais, ... | são líquidos; | têm ponto de fusão mais baixo; | são menos duros; | são bons isolantes térmicos. | 3 | 1 | pt |  |  |  | 1
1 | 13 | Metais, diferentemente dos não metais, ... | são sólidos; | têm ponto de fusão mais alto; | são mais duros; | têm usualmente maior expansão térmica (p.ex. comparados às cerâmicas). | 3 | 1 | pt |  |  |  | 1
1 | 14 | Qual é a unidade de medida da temperatura? | Joule. | Grau. | Cal. | Watt. | 1 | 1 | pt |  |  |  | 1
1 | 15 | O material que retorna à sua forma original após a deformação é: | elástico; | plástico; | resistente; | tenaz. | 0 | 1 | pt |  |  |  | 1
1 | 16 | Se esquentar estes materiais com um maçarico oxi-acetileno, qual deles vai ser fundido o primeiro? | Cobre. | Alumínio. | Aço. | Ferro fundido. | 1 | 1 | pt |  |  |  | 1
1 | 17 | Caso um dos seus amigos te pedir soldar/consertar uma junta metálica na casa dele, antes do aceitar o "serviço" você lhe perguntará ... | se terá a água disponível para resfriar a junta após ser soldada? | se terá um fogão a gás para ressecar os eletrodos? | qual é a composição química do material a ser soldado? | que tipo do material a ser soldado? | 3 | 1 | pt |  |  |  | 1
1 | 18 | Caso um dos seus amigos te pedir soldar/consertar uma junta metálica na casa dele, antes do aceitar o "serviço", uma das suas perguntas será ... | se terá a água disponível para resfriar a junta após ser soldada? | se terá um fogão a gás para ressecar os eletrodos? | qual é a composição química do material a ser soldado? | qual é a espessura do metal? | 3 | 1 | pt |  |  |  | 1
1 | 19 | Caso um dos seus amigos te pedir soldar/consertar uma junta de metal de cor branca na casa dele, você pensará que isso é mais provável ... | cobre; | aço inoxidável; | ferro fundido branco; | aço ao carbono. | 1 | 1 | pt |  |  |  | 1
1 | 20 | Caso um dos seus amigos te pedir soldar/consertar uma junta de metal de cor branca na casa dele, você pensará que isso é mais provável ... | cobre; | alumínio; | ferro fundido branco; | aço ao carbono. | 1 | 1 | pt |  |  |  | 1
1 | 21 | Caso um dos seus amigos (também um soldador de final de semana) pensa aceitar o serviço de consertar uma panela de alumínio, sua sugestão será ... | para ele buscar por eletrodos com o revestimento de cor branca; | para ele buscar por eletrodos para aços inoxidáveis que também podem ser usados para soldar alumínio; | para ele buscar por eletrodos para não-ferrosos, por exemplo cobre, que também podem ser usados para soldar alumínio; | embora têm eletrodos para soldar alumínio, mas você sugeria nem pensar aceitar tal serviço! | 3 | 1 | pt |  |  |  | 1
1 | 22 | [6 empty] | 1 | pt |  |  |  | 0
1 | 23 | [6 empty] | 1 | pt |  |  |  | 0
1 | 24 | [6 empty] | 1 | pt |  |  |  | 0
1 | 25 | [6 empty] | 1 | pt |  |  |  | 0
1 | 26 | [6 empty] | 1 | pt |  |  |  | 0
1 | 27 | [6 empty] | 1 | pt |  |  |  | 0
1 | 28 | [11 empty] | 0
1 | 29 | [11 empty] | 0
1 | 30 | [11 empty] | 0
1 | 31 | [11 empty] | 0
1 | 32 | [11 empty] | 0
1 | 33 | [11 empty] | 0
1 | 34 | [11 empty] | 0
1 | 35 | [11 empty] | 0
1 | 36 | [11 empty] | 0
1 | 37 | [11 empty] | 0
1 | 38 | [11 empty] | 0
1 | 39 | [11 empty] | 0
1 | 40 | [11 empty] | 0
1 | 41 | [11 empty] | 0
1 | 42 | [11 empty] | 0
1 | 43 | [11 empty] | 0
1 | 44 | [11 empty] | 0
1 | 45 | [11 empty] | 0
1 | 46 | [11 empty] | 0
1 | 47 | [11 empty] | 0
1 | 48 | [11 empty] | 0
1 | 49 | [11 empty] | 0
1 | 50 | [11 empty] | 0
1 | 51 | [11 empty] | 0
1 | 52 | [11 empty] | 0
1 | 53 | [11 empty] | 0
1 | 54 | [11 empty] | 0
1 | 55 | [11 empty] | 0
1 | 56 | [11 empty] | 0
1 | 57 | [11 empty] | 0
1 | 58 | [11 empty] | 0
1 | 59 | [11 empty] | 0
1 | 60 | [11 empty] | 0
1 | 61 | [11 empty] | 0
1 | 62 | [11 empty] | 0
1 | 63 | [11 empty] | 0
1 | 64 | [11 empty] | 0
1 | 65 | [11 empty] | 0
1 | 66 | [11 empty] | 0
1 | 67 | [11 empty] | 0
1 | 68 | [11 empty] | 0
1 | 69 | [11 empty] | 0
1 | 70 | [11 empty] | 0
1 | 71 | [11 empty] | 0
1 | 72 | [11 empty] | 0
1 | 73 | [11 empty] | 0
1 | 74 | [11 empty] | 0
1 | 75 | [11 empty] | 0
1 | 76 | [11 empty] | 0
1 | 77 | [11 empty] | 0
1 | 78 | [11 empty] | 0
1 | 79 | [11 empty] | 0
1 | 80 | [11 empty] | 0
1 | 81 | [11 empty] | 0
1 | 82 | [11 empty] | 0
1 | 83 | [11 empty] | 0
1 | 84 | [11 empty] | 0
1 | 85 | [11 empty] | 0
1 | 86 | [11 empty] | 0
1 | 87 | [11 empty] | 0
1 | 88 | [11 empty] | 0
1 | 89 | [11 empty] | 0
1 | 90 | [11 empty] | 0
1 | 91 | [11 empty] | 0
1 | 92 | [11 empty] | 0
1 | 93 | [11 empty] | 0
1 | 94 | [11 empty] | 0
1 | 95 | [11 empty] | 0
1 | 96 | [11 empty] | 0
1 | 97 | [11 empty] | 0
1 | 98 | [11 empty] | 0
1 | 99 | [11 empty] | 0
1 | 100 | [11 empty] | 0

## Nível 2
NÍVEL | Nº | PERGUNTA | RESPOSTA 0 | RESPOSTA 1 | RESPOSTA 2 | RESPOSTA 3 | GABARITO: 0,1,2,3 | Tema: 0,1,2,3 | Idioma | Ilustração | Referência | Origem |  | Número de Questões do Nível
2 | 1 | Qual destes materiais tem maior condutividade elétrica (conduz melhor eletricidade)? | Água. | Cobre. | Aço. | Baquelite. | 1 | 1 | pt |  |  |  | 1 | 22
2 | 2 | Qual destes materiais tem menor condutividade elétrica (tem alta resistência elétrica)? | Água | Cobre | Aço | Baquelite | 3 | 1 | pt |  |  |  | 1
2 | 3 | Qual destes materiais tem pior condutividade térmica (melhor isolante térmico)? | Cobre | Alumínio | Aço | Baquelite | 3 | 1 | pt |  |  |  | 1
2 | 4 | Qual destes materiais tem maior condutividade térmica (conduz melhor o calor)? | Aço inoxidável. | Alumínio. | Aço ao carbono. | Baquelite. | 1 | 1 | pt |  |  |  | 1
2 | 5 | Qual dos seguintes metais é não ferroso? | Aço | Ferro Fundido | Cobre | Ferro Maleável | 2 | 1 | pt |  |  |  | 1
2 | 6 | Os metais ferrosos mais comuns são: | Alumínio e Magnésio | Cobre e Latão | Zinco e Chumbo | Aço Carbono e Ferro Fundido | 3 | 1 | pt |  |  |  | 1
2 | 7 | Como é expressada a densidade de um material? | Massa por unidade de volume. | Massa por centímetro quadrado. | Massa por milímetro quadrado. | Massa por metro quadrado. | 0 | 1 | pt |  |  |  | 1
2 | 8 | Qual dos materiais abaixo tem maior resistência mecânica? | Cobre | Alumínio | Aço | Baquelite | 2 | 1 | pt |  |  |  | 1
2 | 9 | Qual dos materiais abaixo tem menor resistência mecânica? | Cobre | Alumínio | Aço | Chumbo | 3 | 1 | pt |  |  |  | 1
2 | 10 | Qual dos materiais abaixo tem menor resistência mecânica? | Cobre | Alumínio | Aço | Ferro fundido | 1 | 1 | pt |  |  |  | 1
2 | 11 | O cobre tem, em comparação com o aço, a seguinte propriedade: | condutividade térmica mais alta. | densidade menor (mais leve); | ponto de fusão mais alto; | condutividade elétrica mais baixa. | 0 | 1 | pt |  |  |  | 1
2 | 12 | O cobre tem, em comparação com o aço, a seguinte propriedade: | condutividade elétrica mais alta. | densidade menor (mais leve); | ponto de fusão mais alto; | condutividade térmica mais baixa. | 0 | 1 | pt |  |  |  | 1
2 | 13 | Qual material é feito de matriz e de reforço que, juntos, têm melhores propriedades do que os materiais individuais? | Super liga. | Cerâmica. | Polímero. | Compósito. | 3 | 1 | pt |  |  |  | 1
2 | 14 | Qual destes materiais tem a condutividade térmica mais alta (conduz melhor o calor)? | Aço inoxidável. | Alumínio. | Aço ao carbono. | Cobre. | 3 | 1 | pt |  |  |  | 1
2 | 15 | Qual material tem a condutividade térmica mais baixa (conduz pior o calor)? | Aço inoxidável. | Alumínio. | Aço ao carbono. | Cobre. | 0 | 1 | pt |  |  |  | 1
2 | 16 | Que ferramentas devem ser utilizadas ao manusear aços inoxidáveis? | qualquer ferramenta pode ser usada (feita de bronze, aço de alta resistência, alumínio, ...) desde que seja nova; | qualquer ferramenta pode ser usada (feita de bronze, aço de alta resistência, alumínio, ...) desde que seja limpa; | qualquer ferramenta pode ser usada (feita de bronze, aço de alta resistência, alumínio, ...), desde que ela sempre foi utilizada apenas para aços inoxidáveis; | apenas ferramentas de aço inoxidável podem ser usadas. | 3 | 1 | pt |  |  |  | 1
2 | 17 | Que tipo de escova deve ser utilizada para limpeza de preparações de juntas em aços inoxidáveis? | qualquer tipo de escova de aço desde que seja nova; | qualquer tipo de escova de aço desde que seja limpa; | qualquer tipo de escova de aço, desde que ela sempre foi utilizada apenas para aços inoxidáveis; | apenas escovas de aço inoxidável, mesmo usadas. | 3 | 1 | pt |  |  |  | 1
2 | 18 | O teor de qual elemento é maior no aço ao carbono? | Ferro. | Níquel. | Carbono. | Cromo. | 0 | 1 | pt |  |  |  | 1
2 | 19 | Um fazendeiro precisa soldar/consertar algumas peças de aço inoxidável em máquinas agrícolas. Ele sabe soldar com eletrodos revestidos. Você lhe sugeria: | comprar peças novas, pois não tem como soldar peças de aço inoxidável no campo; | comprar uma máquina TIG (GTAW), pois este processo oferece a melhor qualidade da solda; | comprar uma máquina MIG/MAG (GMAW), pois este processo oferece a maior produção (taxa de deposição); | comprar uma máquina MMA (SMAW) e eletrodos revestidos para o aço inoxidável. | 3 | 1 | pt |  |  |  | 1
2 | 20 | O que você acha, existem eletrodos revestidos para soldar alumínio? | Sim! | Não! | Não, mas eletrodos para aços inoxidáveis podem ser usados para soldar alumínio. | Não, mas eletrodos com o revestimento de cor branca também podem ser usados para soldar alumínio. | 0 | 1 | pt |  |  |  | 1
2 | 21 | O mercúrio é: | um não metal; | um metal; | uma liga natural; | um não metal que fica sempre no estado líquido. | 1 | 1 | pt |  |  |  | 1
2 | 22 | Qual dos seguintes metais permanece na forma líquida em condições normais? | Rádio. | Zinco. | Mercúrio. | Urânio. | 2 | 1 | pt |  |  |  | 1
2 | 23 | [6 empty] | 1 | pt |  |  |  | 0
2 | 24 | [6 empty] | 1 | pt |  |  |  | 0
2 | 25 | [6 empty] | 1 | pt |  |  |  | 0
2 | 26 | [6 empty] | 1 | pt |  |  |  | 0
2 | 27 | [6 empty] | 1 | pt |  |  |  | 0
2 | 28 | [6 empty] | 1 | pt |  |  |  | 0
2 | 29 | [6 empty] | 1 | pt |  |  |  | 0
2 | 30 | [11 empty] | 0
2 | 31 | [11 empty] | 0
2 | 32 | [11 empty] | 0
2 | 33 | [11 empty] | 0
2 | 34 | [11 empty] | 0
2 | 35 | [11 empty] | 0
2 | 36 | [11 empty] | 0
2 | 37 | [11 empty] | 0
2 | 38 | [11 empty] | 0
2 | 39 | [11 empty] | 0
2 | 40 | [11 empty] | 0
2 | 41 | [11 empty] | 0
2 | 42 | [11 empty] | 0
2 | 43 | [11 empty] | 0
2 | 44 | [11 empty] | 0
2 | 45 | [11 empty] | 0
2 | 46 | [11 empty] | 0
2 | 47 | [11 empty] | 0
2 | 48 | [11 empty] | 0
2 | 49 | [11 empty] | 0
2 | 50 | [11 empty] | 0
2 | 51 | [11 empty] | 0
2 | 52 | [11 empty] | 0
2 | 53 | [11 empty] | 0
2 | 54 | [11 empty] | 0
2 | 55 | [11 empty] | 0
2 | 56 | [11 empty] | 0
2 | 57 | [11 empty] | 0
2 | 58 | [11 empty] | 0
2 | 59 | [11 empty] | 0
2 | 60 | [11 empty] | 0
2 | 61 | [11 empty] | 0
2 | 62 | [11 empty] | 0
2 | 63 | [11 empty] | 0
2 | 64 | [11 empty] | 0
2 | 65 | [11 empty] | 0
2 | 66 | [11 empty] | 0
2 | 67 | [11 empty] | 0
2 | 68 | [11 empty] | 0
2 | 69 | [11 empty] | 0
2 | 70 | [11 empty] | 0
2 | 71 | [11 empty] | 0
2 | 72 | [11 empty] | 0
2 | 73 | [11 empty] | 0
2 | 74 | [11 empty] | 0
2 | 75 | [11 empty] | 0
2 | 76 | [11 empty] | 0
2 | 77 | [11 empty] | 0
2 | 78 | [11 empty] | 0
2 | 79 | [11 empty] | 0
2 | 80 | [11 empty] | 0
2 | 81 | [11 empty] | 0
2 | 82 | [11 empty] | 0
2 | 83 | [11 empty] | 0
2 | 84 | [11 empty] | 0
2 | 85 | [11 empty] | 0
2 | 86 | [11 empty] | 0
2 | 87 | [11 empty] | 0
2 | 88 | [11 empty] | 0
2 | 89 | [11 empty] | 0
2 | 90 | [11 empty] | 0
2 | 91 | [11 empty] | 0
2 | 92 | [11 empty] | 0
2 | 93 | [11 empty] | 0
2 | 94 | [11 empty] | 0
2 | 95 | [11 empty] | 0
2 | 96 | [11 empty] | 0
2 | 97 | [11 empty] | 0
2 | 98 | [11 empty] | 0
2 | 99 | [11 empty] | 0
2 | 100 | [11 empty] | 0

## Nível 3
NÍVEL | Nº | PERGUNTA | RESPOSTA 0 | RESPOSTA 1 | RESPOSTA 2 | RESPOSTA 3 | GABARITO: 0,1,2,3 | Tema: 0,1,2,3 | Idioma | Ilustração | Referência | Origem |  | Número de Questões do Nível
3 | 1 | Para aumentar a resistência mecânica dos metais, procura-se restringir o movimento das discordâncias. Um dos mecanismos básicos para isso é: | redução da anisotropia do metal. | redução de tamanho de grão. | deformação a quente (acarretando o encruamento do metal). | aplicação do lingotamento contínuo que reduz a ocorrência de discordâncias. | 1 | 1 | pt |  |  |  | 1 | 52
3 | 2 | Para aumentar a resistência mecânica dos metais, procura-se restringir o movimento das discordâncias. Um dos mecanismos básicos para isso é: | redução da anisotropia do metal. | aumento de tamanho de grão. | deformação a frio (acarretando o encruamento do metal). | aplicação do lingotamento contínuo que reduz a ocorrência de discordâncias. | 2 | 1 | pt |  |  |  | 1
3 | 3 | Para aumentar a resistência mecânica dos metais, procura-se restringir o movimento das discordâncias. Um dos mecanismos básicos para isso é: | redução da anisotropia do metal. | aumento de tamanho de grão. | deformação a quente (acarretando o encruamento do metal). | precipitação coerente (adição dos elementos de liga). | 3 | 1 | pt |  |  |  | 1
3 | 4 | Uma estrutura dendrítica pode ser formada durante a seguinte operação: | Processo de trabalho a frio. | Tratamento térmico. | Fundição. | Soldagem pelo processo MIG/MAG (131/135). | 2 | 1 | pt |  |  |  | 1
3 | 5 | Marque a correta alternativa ao respeito das propriedades dos aços com os teores de carbono crescentes. | A dureza, o limite de resistência e a resistência ao impacto aumentam. | O limite de resistência, a dureza e a ductilidade aumentam, mas a resistência ao impacto diminui. | O limite de resistência e a dureza aumentam, mas a resistência ao impacto diminui. | A dureza diminui, logo a capacidade de deformação aumenta. | 2 | 1 | pt |  |  |  | 1
3 | 6 | Os aços que contêm, além do carbono, elementos de liga tais como Cr, Ni, Mn, V, Mo, etc., em teores totais menores que 5% são normalmente referidos como: | Ligas de aço carbono. | Aços carbono de baixa liga. | Aços de baixa liga. | Aços de carbono de alta liga. | 2 | 1 | pt |  |  |  | 1
3 | 7 | O teor de qual elemento é maior no aço inoxidável? | Ferro | Níquel | Molibdênio | Cromo | 0 | 1 | pt |  |  |  | 1
3 | 8 | Qual dos seguintes metais tem a menor densidade? | Alumínio | Aço | Ferro fundido | Aço inoxidável | 0 | 1 | pt |  |  |  | 1
3 | 9 | O que é aço? | Uma liga de carbono e ferro com mais de 2,5% de carbono | Uma liga de 2,5% de carbono, ferro e cromo. | Uma liga de carbono e ferro com normalmente menos de 2% de carbono | Uma liga de carbono e ferro com normalmente menos de 0,1% de carbono | 2 | 1 | pt |  |  |  | 1
3 | 10 | Os aços inoxidáveis são: | Aços com um teor de cromo entre 2% e 5% | Aços com um teor de cromo inferior a 2% | Aços baixo carbono com no mínimo 10,5% de cromo. | Aços com alto teor de carbono | 2 | 1 | pt |  |  |  | 1
3 | 11 | A capacidade do material de resistir a uma força a ele aplicada é chamada: | Resistência estática do material. | Resistência dinâmica do material. | Resistência mecânica do material. | Resistência cíclica do material. | 2 | 1 | pt |  |  |  | 1
3 | 12 | A tensão de escoamento de um metal é determinada pelo teste de: | Rockwell | Brinell | Tração | Charpy | 2 | 1 | pt |  |  |  | 1
3 | 13 | Qual propriedade NÃO é encontrada em um teste de tração? | Resistência à fadiga. | Tensão de Escoamento. | Alongamento. | Ductilidade. | 0 | 1 | pt |  |  |  | 1
3 | 14 | O teste de impacto Charpy mede: | dureza do material. | temperabilidade do material. | resistência elástica do material. | tenacidade do material | 3 | 1 | pt |  |  |  | 1
3 | 15 | O ponto de fusão do aço carbono é na faixa de: | 1150 °C - 1250 °C | 1250 °C - 1350 °C | 1450 °C - 1550 °C | 1550 °C - 1650 °C | 2 | 1 | pt |  |  |  | 1
3 | 16 | O carbono causa muitos problemas nos aços. Porque não são produzidos aços sem carbono? | Aços Fe-Mn, que não contêm o carbono, possuem propriedades mecânicas inferiores comparadas com as de aços Fe-C. | Aços Fe-Si, que não contêm o carbono, possuem propriedades mecânicas inferiores comparadas com as de aços Fe-C. | Não existem outros compostos químicos do ferro, senão com o carbono. | O aço é a “mistura” do ferro (Fe) com, exatamente, o carbono (C). Sem carbono não tem aço! | 3 | 1 | pt |  |  |  | 1
3 | 17 | O ponto em que a deformação permanente ocorre durante um teste de tração é chamado: | Tensão de deformação permanente. | Tensão de escoamento. | Ponto de início da ruptura. | Ponto de início da "estricção". | 1 | 1 | pt |  |  |  | 1
3 | 18 | A resistência mecânica máxima que um material pode suportar sem fratura é: | limite de proporcionalidade; | limite de escoamento; | limite de resistência; | limite superior do escoamento. | 2 | 1 | pt |  |  |  | 1
3 | 19 | A porcentagem de alongamento de um material é determinada sujeitando o material a um: | Ensaio de dureza; | Ensaio de tração; | Ensaio de impacto; | Ensaio de fluência. | 1 | 1 | pt |  |  |  | 1
3 | 20 | O que o teste de dureza determina em um material? | A resistência de um material à deformação plástica e elástica de forma localizada. | A resistência do material ao impacto. | A resistência do material a endentação. | A capacidade do material em resistir a um golpe repentino. | 2 | 1 | pt |  |  |  | 1
3 | 21 | A linha divisória de "carbono" entre aços e ferros fundidos: | 0,10% - 0,20% de Carbono; | 0,30% - 0,50% de Carbono; | 1,00% - 1,50% de Carbono; | 1,90% - 2,10% de Carbono. | 3 | 1 | pt |  |  |  | 1
3 | 22 | Qual das seguintes alternativas é verdadeira sobre o ferro fundido branco? | Extremamente duro. | Dúctil. | Não magnético. | Soldável. | 0 | 1 | pt |  |  |  | 1
3 | 23 | O termo "Resistente a corrosão" refere-se à capacidade do material resistir a: | Abrasão; | Ataque químico; | Calor; | Ações mecânicas. | 1 | 1 | pt |  |  |  | 1
3 | 24 | A ferrugem associada ao aço é o resultado de: | Erosão | Corrosão | Precipitação | Segregação | 1 | 1 | pt |  |  |  | 1
3 | 25 | A temperatura aproximada do coque dentro de um alto-forno é: | 1000 ºC | 1500 ºC | 2000 ºC | 2500 ºC | 2 | 1 | pt |  |  |  | 1
3 | 26 | A atmosfera dentro de um alto-forno é principalmente: | Dióxido de carbono, monóxido de carbono e nitrogênio; | Monóxido de carbono, nitrogênio e oxigênio; | Nitrogênio, oxigênio e enxofre; | Oxigênio, dióxido de enxofre e dióxido de carbono. | 0 | 1 | pt |  |  |  | 1
3 | 27 | Que gás é formado quando o coque é queimado em um alto-forno? | Oxigênio | Dióxido de carbono | Monóxido de carbono | Gás natural | 2 | 1 | pt |  |  |  | 1
3 | 28 | Aços de liga, aços ferramenta ou aços inoxidáveis são geralmente produzidos por qual processo? | Processo de Bessemer | Processo de forno de arco elétrico | Processo de alto-forno | Processo da fornalha | 1 | 1 | pt |  |  |  | 1
3 | 29 | Ferro-gusa produzido em um alto-forno: | está pronto para ser utilizado na produção de aço estrutural; | contém carbono demais para ser usado sem refino adicional; | contém muito pouco enxofre para ser usado na produção de aço estrutural; | contém muito pouco carbono para ser usado na produção de aço estrutural. | 1 | 1 | pt |  |  |  | 1
3 | 30 | Qual é a unidade de medição de calor? | Joule. | Grau Celsius. | Grau Fahrenheit. | Kelvin. | 0 | 1 | pt |  |  |  | 1
3 | 31 | Que classe de aço carbono é usada nas molas automotivas? | Aço suave | Aço de médio carbono | Aço de alto carbono | Aço de carbono muito elevado | 2 | 1 | pt |  |  |  | 1
3 | 32 | O aço de médio carbono tem um teor de carbono de: | 0,3% a 0,45% | 0,45% a 0,65% | 0,65% a 0,75% | 0,75% a 0,85% | 0 | 1 | pt |  |  |  | 1
3 | 33 | O aço de baixo carbono tem um teor de carbono de: | 0,05% a 0,30% | 0,30% a 0,45% | 0,45% a 0,65% | 0,65% a 0,75% | 0 | 1 | pt |  |  |  | 1
3 | 34 | Marque a alternativa correta ao respeito do processo de produção dos aços: | Aço é toda liga Ferro – Carbono com um teor de até 2,0% de carbono; | O aço é o principal produto do alto forno de interesse da indústria metal-mecânica; | As matérias primas para a produção do ferro-gusa são: minério de ferro, carvão, escória e ar; | No alto forno é produzido o ferro-gusa e no conversor é adicionado carbono para se obter o teor de carbono desejado do aço. | 0 | 1 | pt |  |  |  | 1
3 | 35 | O ferro fundido seria classificado como tendo: | Baixa teor de carbono | Média teor de carbono | Alta teor de carbono | Muito alto teor de carbono | 3 | 1 | pt |  |  |  | 1
3 | 36 | Qual das seguintes propriedades é verdadeira para ferro fundido cinzento? | Baixa resistência ao desgaste. | Baixa capacidade de amortecimento | Muito baixa ductilidade. | Alto ponto de fusão. | 2 | 1 | pt |  |  |  | 1
3 | 37 | O cobre tem, em comparação com o aço, a seguinte propriedade: | maior expansão térmica; | densidade menor; | ponto de fusão mais alto; | maior resistência à tração. | 0 | 1 | pt |  |  |  | 1
3 | 38 | O óxido de qual dos seguintes elementos assegura a resistência à corrosão dos aços inoxidáveis? | Manganês. | Cromo. | Níquel. | Vanádio. | 1 | 1 | pt |  |  |  | 1
3 | 39 | Uma verificação rápida se um aço inoxidável é do tipo austenítico pode ser: | a verificação se ele é magnético ou não; | a verificação se sua superfície é dura; | procurando por quaisquer vestígios de ferrugem; | o teste de faísca. | 0 | 1 | pt |  |  |  | 1
3 | 40 | O fenômeno da transferência de calor dentro do corpo de um material é denominado: | radiação; | condução; | convecção; | fluxo térmico. | 1 | 1 | pt |  |  |  | 1
3 | 41 | Qual velocidade de resfriamento é usada para levantar o diagrama de equilíbrio ferro-carbono? | Muito baixa. | Média. | Variável. | Muito alta. | 0 | 1 | pt |  |  |  | 1
3 | 42 | Sobre o assunto das discordâncias (umas das imperfeições cristalinas) pode-se dizer que: | durante a deformação plástica o número de discordâncias reduz drasticamente; | a deformação elástica do material resulta principalmente do movimento de discordâncias. | a presença das discordâncias piora propriedades mecânicas do material (resistência mecânica, dureza, ...); | as discordâncias são defeitos lineares cristalinos que, quando não existem obstáculos para seu movimento, facilitam a deformação plástica dos cristais. | 3 | 1 | pt |  |  |  | 1
3 | 43 | Sobre o assunto das discordâncias (umas das imperfeições cristalinas) pode-se dizer que: | durante a deformação plástica o número de discordâncias reduz drasticamente; | a deformação elástica do material resulta principalmente do movimento de discordâncias. | a presença das discordâncias piora propriedades mecânicas do material (resistência mecânica, dureza, ...); | O movimento das discordâncias pode parar na superfície do material, no contorno de grão ou num precipitado ou outro defeito. | 3 | 1 | pt |  |  |  | 1
3 | 44 | Sobre o assunto das discordâncias (umas das imperfeições cristalinas) pode-se dizer que: | durante a deformação plástica o número de discordâncias reduz drasticamente; | a deformação elástica do material resulta principalmente do movimento de discordâncias. | a presença das discordâncias piora propriedades mecânicas do material (resistência mecânica, dureza, ...); | a deformação plástica (permanente) do material resulta principalmente do movimento de discordâncias. | 3 | 1 | pt |  |  |  | 1
3 | 45 | Sobre o assunto das discordâncias (umas das imperfeições cristalinas) pode-se dizer que: | durante a deformação plástica o número de discordâncias reduz drasticamente; | a deformação elástica do material resulta principalmente do movimento de discordâncias. | a presença das discordâncias piora propriedades mecânicas do material (resistência mecânica, dureza, ...); | a resistência mecânica de material pode ser aumentada restringindo-se o movimento das discordâncias. | 3 | 1 | pt |  |  |  | 1
3 | 46 | Sobre o assunto das discordâncias (umas das imperfeições cristalinas) pode-se dizer que: | durante a deformação plástica o número de discordâncias reduz drasticamente; | a deformação elástica do material resulta principalmente do movimento de discordâncias. | a presença das discordâncias piora propriedades mecânicas do material (resistência mecânica, dureza, ...); | a presença de discordâncias causa uma distorção da rede cristalina de modo que certas regiões sofrem tensões compressívas e outras tensões de tração. | 3 | 1 | pt |  |  |  | 1
3 | 47 | Sobre o assunto das discordâncias (umas das imperfeições cristalinas) pode-se dizer que: | durante a deformação plástica o número de discordâncias reduz drasticamente; | a deformação elástica do material resulta principalmente do movimento de discordâncias. | a presença das discordâncias piora propriedades mecânicas do material (resistência mecânica, dureza, ...); | quando um átomo de outro elemento está "no caminho", o movimento da discordância fica restringido (aumento da resistência do material!). | 3 | 1 | pt |  |  |  | 1
3 | 48 | Sobre o assunto das discordâncias (umas das imperfeições cristalinas) pode-se dizer que: | durante a deformação plástica o número de discordâncias reduz drasticamente; | a deformação elástica do material resulta principalmente do movimento de discordâncias. | a presença das discordâncias piora propriedades mecânicas do material (resistência mecânica, dureza, ...); | graças a dificuldades de deslocamento das discordâncias na presença de átomos de tamanho diferente, soluções sólidas de metais são sempre mais resistentes do que seus metais puros constituintes. | 3 | 1 | pt |  |  |  | 1
3 | 49 | Sobre o assunto das discordâncias (umas das imperfeições cristalinas) pode-se dizer que: | durante a deformação plástica o número de discordâncias reduz drasticamente; | a deformação elástica do material resulta principalmente do movimento de discordâncias. | a presença das discordâncias piora propriedades mecânicas do material (resistência mecânica, dureza, ...); | A presença de elementos de liga intersticiais ou substitucionais provocam o aumento da resistência mecânica pois causam deformação na estrutura cristalina da matriz e, por consequência, o movimento de discordâncias fica mais difícil. | 3 | 1 | pt |  |  |  | 1
3 | 50 | Quais são as três matérias primas utilizadas para produzir o aço? | Coque, calcário e carbono. | Hematita, minério de ferro e coque. | Calcário, carbono e minério de ferro. | Minério de ferro, coque e calcário. | 3 | 1 | pt |  |  |  | 1
3 | 51 | Esta figura mostra uma curva tensão-deformação típica de um ensaio de tração. Seus pontos a e c representam, respectivamente: | limite de escoamento e tensão de ruptura; | limite elástico linear e tensão de ruptura; | limite de escoamento e limite de resistência; | limite de resistência e tensão de ruptura | 0 | 1 | pt | M2.pt.Fig.03-51 |  |  | 1
3 | 52 | Esta figura apresenta três tipos de célula unitária da rede cristalina: | 1 – cúbico simples; 2 – cúbico de corpo centrado; 3 – hexagonal compacto; | 1 - cúbico simples; 2 – cúbico de face centrada; 3 – cúbico de corpo centrado; | 1 - cúbico simples; 2 – cúbico de corpo centrado; 3 – cúbico de face centrada; | 1 - cúbico; 2 – cúbico centrado; 3 – cúbico compacto. | 2 | 1 | pt | M2.pt.Fig.03-52 |  |  | 1
3 | 53 | [6 empty] | 1 | pt |  |  |  | 0
3 | 54 | [11 empty] | 0
3 | 55 | [11 empty] | 0
3 | 56 | [11 empty] | 0
3 | 57 | [11 empty] | 0
3 | 58 | [11 empty] | 0
3 | 59 | [11 empty] | 0
3 | 60 | [11 empty] | 0
3 | 61 | [11 empty] | 0
3 | 62 | [11 empty] | 0
3 | 63 | [11 empty] | 0
3 | 64 | [11 empty] | 0
3 | 65 | [11 empty] | 0
3 | 66 | [11 empty] | 0
3 | 67 | [11 empty] | 0
3 | 68 | [11 empty] | 0
3 | 69 | [11 empty] | 0
3 | 70 | [11 empty] | 0
3 | 71 | [11 empty] | 0
3 | 72 | [11 empty] | 0
3 | 73 | [11 empty] | 0
3 | 74 | [11 empty] | 0
3 | 75 | [11 empty] | 0
3 | 76 | [11 empty] | 0
3 | 77 | [11 empty] | 0
3 | 78 | [11 empty] | 0
3 | 79 | [11 empty] | 0
3 | 80 | [11 empty] | 0
3 | 81 | [11 empty] | 0
3 | 82 | [11 empty] | 0
3 | 83 | [11 empty] | 0
3 | 84 | [11 empty] | 0
3 | 85 | [11 empty] | 0
3 | 86 | [11 empty] | 0
3 | 87 | [11 empty] | 0
3 | 88 | [11 empty] | 0
3 | 89 | [11 empty] | 0
3 | 90 | [11 empty] | 0
3 | 91 | [11 empty] | 0
3 | 92 | [11 empty] | 0
3 | 93 | [11 empty] | 0
3 | 94 | [11 empty] | 0
3 | 95 | [11 empty] | 0
3 | 96 | [11 empty] | 0
3 | 97 | [11 empty] | 0
3 | 98 | [11 empty] | 0
3 | 99 | [11 empty] | 0
3 | 100 | [11 empty] | 0

## Nível 4
NÍVEL | Nº | PERGUNTA | RESPOSTA 0 | RESPOSTA 1 | RESPOSTA 2 | RESPOSTA 3 | GABARITO: 0,1,2,3 | Tema: 0,1,2,3 | Idioma | Ilustração | Explicação | Origem |  | Número de Questões do Nível
4 | 1 | Qual dos itens abaixo NÃO é um processo de preparação da superfície para soldagem das peças? | Limpeza com querosene e esponja | Limpeza mecânica com lixa | Limpeza mecânica com esmeril | Limpeza mecânica com escova de aço | 0 | 1 | pt |  |  |  | 1 | 53
4 | 2 | A capacidade de um material resistir a um golpe agudo de alta velocidade é chamado: | Resistência ao escoamento; | Resistência mecânica; | Resistência à fluência; | Resistência ao impacto. | 3 | 1 | pt |  |  |  | 1
4 | 3 | Qual dos seguintes metais tem o maior coeficiente de dilatação térmica? | Aço carbono | Ferro | Cobre | Alumínio | 3 | 1 | pt |  |  |  | 1
4 | 4 | Qual elemento não é bom para o aço: | Cromo | Fósforo | Molibdênio | Carbono | 1 | 1 | pt |  |  |  | 1
4 | 5 | Qual elemento não é bom para o aço: | Cromo | Enxofre | Molibdênio | Carbono | 1 | 1 | pt |  |  |  | 1
4 | 6 | O aço de baixo carbono não é considerado endurecível a menos que tenha um teor de carbono de mais de: | 0,10%. | 0,20%. | 0,30%. | 0,40%. | 1 | 1 | pt |  |  |  | 1
4 | 7 | O ponto de fusão do Cobre é aproximadamente de: | 660 ºC | 1100 ºC | 1500 ºC | 2200 ºC | 1 | 1 | pt |  |  |  | 1
4 | 8 | Os aços de ferramenta são difíceis de soldar devido ao: | Baixa concentração de carbono | Alta concentração de carbono | Alta dureza | Alta concentração de ferro | 1 | 1 | pt |  |  |  | 1
4 | 9 | Quais dos seguintes gases são apropriados para a soldagem MIG de alumínio? | Argônio, hélio e misturas de argônio e hélio. | Argônio e misturas 95% argônio + 5% CO2. | CO2 e nitrogênio. | Hidrogênio. | 0 | 1 | pt |  |  |  | 1
4 | 10 | A hematita é um composto de: | Ferro e Nitrogênio (Azoto). | Ferro e Coque. | Ferro e Oxigênio. | Ferro e Calcário. | 2 | 1 | pt |  |  |  | 1
4 | 11 | O cobre exibe como uma propriedade física: | elevada ductilidade; | baixa condutividade térmica; | baixa tenacidade; | baixa usinabilidade. | 0 | 1 | pt |  |  |  | 1
4 | 12 | O cobre exibe como uma propriedade física: | elevada condutividade elétrica; | baixa condutividade térmica; | baixa tenacidade; | baixa usinabilidade. | 0 | 1 | pt |  |  |  | 1
4 | 13 | O carbono causa muitos problemas nos aços. Porque não são produzidos aços sem carbono? | Aços Fe-Mn, que não contêm o carbono, são muito caros em produção e possuem propriedades mecânicas piores comparadas com as de aços Fe-C. | Aços Fe-Si, que não contêm o carbono, são muito caros em produção e possuem propriedades mecânicas piores comparadas com as de aços Fe-C. | Não existem outros compostos químicos do ferro, senão com o carbono. | O aço é uma liga metálica formada por ferro e carbono, com percentagens deste último variando entre 0,02 e 2%. | 3 | 1 | pt |  |  |  | 1
4 | 14 | O carbono causa muitos problemas nos aços. Porque não são produzidos aços sem carbono? | Aços Fe-Mn, que não contêm o carbono, são muito caros em produção e possuem propriedades mecânicas inferiores comparadas com as de aços Fe-C. | Aços Fe-Si, que não contêm o carbono, são muito caros em produção e possuem propriedades mecânicas inferiores comparadas com as de aços Fe-C. | Não existem outros compostos químicos do ferro, senão com o carbono. | O ferro comercial não presta como um material de construção, pois é muito dúctil e tem a resistência mecânica baixa. | 3 | 1 | pt |  |  |  | 1
4 | 15 | Porque o enxofre (S) é adicionado a aços? | Para aumentar a resistência à corrosão. | Para melhorar a tenacidade. | O enxofre não é adicionado, sendo uma impureza. | Para melhor a temperabilidade. | 2 | 1 | pt |  |  |  | 1
4 | 16 | Porque o fósforo (P) é adicionado a aços? | Para aumentar a resistência à corrosão. | Para melhorar a tenacidade. | O fósforo não é adicionado, sendo uma impureza. | Para melhor a temperabilidade. | 2 | 1 | pt |  |  |  | 1
4 | 17 | Qual afirmação sobre as propriedades do alumínio está correta? | A condutividade térmica do alumínio é cerca de três vezes maior do que a condutividade térmica do ferro. | A condutividade térmica do alumínio é cerca de três vezes maior do que a condutividade térmica do cobre. | A condutividade elétrica do alumínio é maior do que a condutividade elétrica do cobre. | A condutividade elétrica do alumínio é próxima à condutividade elétrica do ferro. | 0 | 1 | pt |  |  |  | 1
4 | 18 | O mercúrio tem a dilatação térmica volumétrica: | menor do que o cobre; | menor do que o aço; | menor do que o ferro fundido; | maior do que o alumínio. | 3 | 1 | pt |  |  |  | 1
4 | 19 | O mercúrio tem a condutividade elétrica: | maior do que o cobre; | maior do que o aço; | maior do que a prata; | maior do que o alumínio. | 1 | 1 | pt |  |  |  | 1
4 | 20 | Qual é o elemento de liga mais importante nos aços inoxidáveis? | Níquel. | Vanádio. | Cromo. | Carbono. | 2 | 1 | pt |  |  |  | 1
4 | 21 | Todos os tipos de aços inoxidáveis contêm: | níquel; | vanádio; | cromo; | molibdênio. | 2 | 1 | pt |  |  |  | 1
4 | 22 | Os aços inoxidáveis são: | aços com teor de cromo de até 2%; | aços com alto teor de cromo e, usualmente, com níquel; | aços com baixo teor de carbono; | aços com cromo e níquel de teor não inferior a 10,5% cada; | 1 | 1 | pt |  |  |  | 1
4 | 23 | Um aço inoxidável é denominado ferrítico devido a: | composição química; | método de processamento; | propriedades mecânicas; | microestrutura. | 3 | 1 | pt |  |  |  | 1
4 | 24 | Um aço inoxidável é denominado austenítico devido a: | composição química; | método de processamento; | propriedades mecânicas; | microestrutura. | 3 | 1 | pt |  |  |  | 1
4 | 25 | Um aço inoxidável é denominado martensítico devido a: | composição química; | método de processamento; | propriedades mecânicas; | microestrutura. | 3 | 1 | pt |  |  |  | 1
4 | 26 | Qual elemento não é usado como elemento de liga em ligas de alumínio? | Carbono. | Magnésio. | Manganês. | Silício. | 0 | 1 | pt |  |  |  | 1
4 | 27 | Qual elemento de liga é o mais eficiente para aumentar a dureza do aço? | Carbono. | Enxofre. | Alumínio. | Fósforo. | 0 | 1 | pt |  |  |  | 1
4 | 28 | Quando um metal é uniformemente aquecido e pode ser expandido livremente, após ser resfriado: | Não retornará a sua forma original. | Ele retornará a sua forma original. | Vai se tornar um pouco maior. | Ficará distorcido. | 1 | 1 | pt |  |  |  | 1
4 | 29 | O ponto de fusão do Alumínio é de: | 600 °C | 620 °C | 660 °C | 680 °C | 2 | 1 | pt |  |  |  | 1
4 | 30 | O que a adição de carbono faz ao aço doce? | Aumento na ductilidade | Aumento na temperatura de fusão | Aumento na temperabilidade | Diminui a resistência a tração | 2 | 1 | pt |  |  |  | 1
4 | 31 | O ferro compõe aproximadamente ______% ou mais da composição do aço: | 65 | 75 | 85 | 95 | 3 | 1 | pt |  |  |  | 1
4 | 32 | Qual a temperatura aproximada de fusão do latão? | 1100 ºC | 900 ºC | 660 ºC | 420 ºC | 1 | 1 | pt |  |  |  | 1
4 | 33 | Qual a temperatura aproximada de fusão do bronze? | 1100 ºC | 900 ºC | 660 ºC | 420 ºC | 1 | 1 | pt |  |  |  | 1
4 | 34 | Qual a temperatura aproximada de fusão do chumbo? | 230 ºC | 330 ºC | 460 ºC | 500 ºC | 1 | 1 | pt |  |  |  | 1
4 | 35 | O mercúrio tem a densidade: | menor do que o cobre; | menor do que o aço; | menor do que o ferro fundido; | maior do que o alumínio. | 3 | 1 | pt |  |  |  | 1
4 | 36 | Qual dos seguintes metais NÃO se expandirá quando aquecido? | Ferro. | Ferro fundido. | Aço inoxidável. | Bismuto. | 3 | 1 | pt |  |  |  | 1
4 | 37 | Qual tipo de aço inoxidável é o mais comum? | Austenítico. | Ferrítico. | Martensítico. | Duplex. | 0 | 1 | pt |  |  |  | 1
4 | 38 | Qual é a diferença, no que diz respeito à influência nas propriedades do aço, entre os elementos de liga de Nióbio e de Colúmbio? | Nióbio é um estabilizador de austenita, enquanto o colúmbio é um estabilizador de ferrita. | Nióbio é um formador de austenita, enquanto o colúmbio é um formador de ferrita. | O nióbio é um formador de carboneto, enquanto o colúmbio é um estabilizador de carboneto. | Não há diferença nenhuma, pois nióbio e colúmbio são nomes sinônimos para o mesmo elemento químico. | 3 | 1 | pt |  |  |  | 1
4 | 39 | Quais dos seguintes são os dois elementos básicos do aço inoxidável austenítico? | Cromo e carbono. | Cromo e ferro. | Cromo e molibdênio. | Cromo e manganês. | 1 | 1 | pt |  |  |  | 1
4 | 40 | Quais são os dois elementos característicos dos aços inoxidáveis austeníticos? | Cromo e manganês. | Manganês e molibdênio. | Cromo e níquel. | Cromo e vanádio. | 2 | 1 | pt |  |  |  | 1
4 | 41 | Qual microestrutura o aço de baixo carbono terá se resfriado lentamente a partir do estado fundido? | Ferrita e perlita. | Perlita. | Ferrita e austenita. | Austenita. | 0 | 1 | pt |  |  |  | 1
4 | 42 | Qual tipo de aço inoxidável vai sempre manter uma estrutura cúbico de face centrada? | Austenítico. | Ferrítico. | Martensítico. | Duplex. | 0 | 1 | pt |  |  |  | 1
4 | 43 | Assinale a alternativa correta em relação ao diagrama de equilíbrio Fe-C: | Aços e ferros fundidos não apresentam diferenças significativas de propriedades porque são ambas as ligas Fe-C; | o diagrama de equilíbrio Fe-C é obtido com o resfriamento rápido (para não perder o equilíbrio entre as fases); | no diagrama de fase Fe-C, acima da porcentagem de carbono de 1,60% se encontram os ferros fundidos; | no diagrama de fase Fe-C, acima da porcentagem de carbono de 2,10% se encontram os ferros fundidos. | 3 | 1 | pt |  |  |  | 1
4 | 44 | A poça de fusão no processo eletrodo revestido contém material vindo: | Somente do metal de base (peça) | Do metal de base (peça), do eletrodo e do revestimento | Somente do revestimento do eletrodo | Somente da alma do eletrodo | 1 | 1 | pt |  |  |  | 1
4 | 45 | O estado da matéria que exibe a menor quantidade de energia é: | Sólido. | Líquido. | Gasoso. | Plasma. | 0 | 1 | pt |  |  |  | 1
4 | 46 | Qual é a diferença entre as curvas tensão-deformação real e tradicional (convencional)? | A curva tradicional leva em consideração a estricção do corpo de prova durante a deformação plástica, enquanto a curva real é levantada em base da seção inalterada do corpo de prova. | Para levantar a curva real é necessário aplicar uma carga maior. | A curva de engenharia é levantada com um coeficiente de segurança de 20% – 30% (por isso ela mostra uma tensão aplicada mais baixa). | A curva real leva em consideração a estricção do corpo de prova durante a deformação plástica, enquanto a curva tradicional é levantada com base na seção inalterada do corpo de prova. | 3 | 1 | pt | M2.pt.Fig.04-46 |  |  | 1
4 | 47 | Esta figura mostra curvas tensão-deformação de um ensaio de tração para três diferentes tipos de aço. As curvas mostram que: | o aço 1 possui alta resistência, baixa ductilidade e, consequentemente, alta tenacidade. | o aço 2 possui média resistência, média ductilidade e tenacidade maior do que no caso 1. | o aço 3 possui alta resistência e alta ductilidade. | o aço 1 possui alta resistência e, consequentemente, alta tenacidade. | 1 | 1 | pt | M2.pt.Fig.04-47 |  |  | 1
4 | 48 | Esta figura mostra curvas tensão-deformação de um ensaio de tração para três diferentes tipos de aço. As curvas mostram que: | o material 1 possui alta resistência, baixa ductilidade e consequentemente alta tenacidade. | o material 2 possui média resistência, média ductilidade e tenacidade maior do que no caso 3. | o material 3 possui baixa resistência e alta ductilidade. | o material 1 possui alta resistência e, consequentemente, alta tenacidade. | 2 | 1 | pt | M2.pt.Fig.04-48 |  |  | 1
4 | 49 | Esta figura mostra curvas tensão-deformação de um ensaio de tração para três diferentes tipos de aço. As curvas mostram que: | o material 1 possui alta resistência, baixa ductilidade e consequentemente alta tenacidade; | o material 2 possui média resistência, média ductilidade e tenacidade maior do que no caso 3; | o material 3 possui alta resistência e alta ductilidade; | o material 3 pode ser mais tenaz do que o material 2. | 3 | 1 | pt | M2.pt.Fig.04-49 |  |  | 1
4 | 50 | Esta figura mostra que apesar desta célula unitária da rede cristalina ter oito átomos nos seus vértices, ela contém apenas ...: | 1 (um) átomo por célula unitária; | 2 (dois) átomos por célula unitária; | 3 (três) átomos por célula unitária; | 4 (quatro) átomos por célula unitária. | 0 | 1 | pt | M2.pt.Fig.04-50 | Apenas 1/8 de cada átomo nos vértices da célula Cúbico Simples pertence a uma célula deste tipo. Logo, 8 x 1/8 = 1 átomo/célula unitária. |  | 1
4 | 51 | Esta figura mostra que apesar desta célula unitária da rede cristalina do tipo CCC ter oito átomos nos seus vértices e um no seu centro, ela contém apenas ...: | 1 (um) átomo por célula unitária; | 2 (dois) átomos por célula unitária; | 3 (três) átomos por célula unitária; | 4 (quatro) átomos por célula unitária. | 1 | 1 | pt | M2.pt.Fig.04-51 | Apenas 1/8 de cada átomo nos vértices da célula Cúbico de Corpo Centrado e um átomo no seu centro pertencem a uma célula deste tipo. Logo, 8 x 1/8 + 1 = 2 átomos/célula unitária. |  | 1
4 | 52 | Esta figura mostra que apesar desta célula unitária da rede cristalina do tipo CFC ter oito átomos nos seus vértices e seis átomos nas suas faces, ela contém apenas ...: | 1 (um) átomo por célula unitária; | 2 (dois) átomos por célula unitária; | 3 (três) átomos por célula unitária; | 4 (quatro) átomos por célula unitária. | 3 | 1 | pt | M2.pt.Fig.04-52 | Apenas 1/8 de cada átomo nos vértices da célula Cúbico de Face Centrada e a metade de átomos em cada das suas seis faces pertencem a uma célula desse tipo. Logo, 8 x 1/8 + 6 x 1/2 = 4 átomos/célula unitária. |  | 1
4 | 53 | Qual curva das quatro mostradas na figura tem o formato do ciclo térmico da região da Zona Afetada pelo Calor na soldagem a arco elétrico? | 1. | 2. | 3. | 4. | 1 | 1 | pt | M2.pt.Fig.04-53 |  |  | 1
4 | 54 | [6 empty] | 1 | pt |  |  |  | 0
4 | 55 | [6 empty] | 1 | pt |  |  |  | 0
4 | 56 | [6 empty] | 1 | pt |  |  |  | 0
4 | 57 | [6 empty] | 1 | pt |  |  |  | 0
4 | 58 | [6 empty] | 1 | pt |  |  |  | 0
4 | 59 | [6 empty] | 1 | pt |  |  |  | 0
4 | 60 | [6 empty] | 1 | pt |  |  |  | 0
4 | 61 | [6 empty] | 1 | pt |  |  |  | 0
4 | 62 | [11 empty] | 0
4 | 63 | [11 empty] | 0
4 | 64 | [11 empty] | 0
4 | 65 | [11 empty] | 0
4 | 66 | [11 empty] | 0
4 | 67 | [11 empty] | 0
4 | 68 | [11 empty] | 0
4 | 69 | [11 empty] | 0
4 | 70 | [11 empty] | 0
4 | 71 | [11 empty] | 0
4 | 72 | [11 empty] | 0
4 | 73 | [11 empty] | 0
4 | 74 | [11 empty] | 0
4 | 75 | [11 empty] | 0
4 | 76 | [11 empty] | 0
4 | 77 | [11 empty] | 0
4 | 78 | [11 empty] | 0
4 | 79 | [11 empty] | 0
4 | 80 | [11 empty] | 0
4 | 81 | [11 empty] | 0
4 | 82 | [11 empty] | 0
4 | 83 | [11 empty] | 0
4 | 84 | [11 empty] | 0
4 | 85 | [11 empty] | 0
4 | 86 | [11 empty] | 0
4 | 87 | [11 empty] | 0
4 | 88 | [11 empty] | 0
4 | 89 | [11 empty] | 0
4 | 90 | [11 empty] | 0
4 | 91 | [11 empty] | 0
4 | 92 | [11 empty] | 0
4 | 93 | [11 empty] | 0
4 | 94 | [11 empty] | 0
4 | 95 | [11 empty] | 0
4 | 96 | [11 empty] | 0
4 | 97 | [11 empty] | 0
4 | 98 | [11 empty] | 0
4 | 99 | [11 empty] | 0
4 | 100 | [11 empty] | 0

## Nível 5
NÍVEL | Nº | PERGUNTA | RESPOSTA 0 | RESPOSTA 1 | RESPOSTA 2 | RESPOSTA 3 | GABARITO: 0,1,2,3 | Tema: 0,1,2,3 | Idioma | Ilustração | Referência | Origem |  | Número de Questões do Nível
5 | 1 | Qual dos seguintes elementos forma o óxido de proteção em aço inoxidável? | Cromo | Níquel | Manganês | Molibdênio | 0 | 1 | pt |  |  |  | 1 | 46
5 | 2 | O resfriamento rápido de um aço a partir da temperatura de austenitização resulta em uma estrutura rígida e quebradiça conhecida como: | Ferrita. | Perlita. | Cementita. | Martensita | 3 | 1 | pt |  |  |  | 1
5 | 3 | O resfriamento rápido de um aço a partir da temperatura de austenitização resulta em uma estrutura rígida e quebradiça conhecida como: | Ledeburita. | Perlita. | Bainita. | Martensita | 3 | 1 | pt |  |  |  | 1
5 | 4 | Para garantir melhor soldabilidade, características e minimizar o risco da geração de trincas, o carbono deve ser mantido abaixo: | 0,20%. | 0,40%. | 0,60%. | 1,0%. | 0 | 1 | pt |  |  |  | 1
5 | 5 | Antes da operação de soldagem, é comum pré-aquecer a região próximo de onde será realizada a solda numa temperatura especificada. Escolha a razão que justifica este procedimento: | Secagem das mesmas para evitar contaminação da solda por umidade (orvalho, chuva, etc); | Deixar a região de solda mais aquecida para proporcionar uma velocidade de resfriamento mais baixa e, com isto, evitar trincas a frio; | Reduzir a deformação das chapas; | Aumentar a taxa de fusão do metal de base e, assim, aumentar a penetração. | 1 | 1 | pt |  |  |  | 1
5 | 6 | O aço inoxidável não pode ser soldado com: | Soldagem MMA (SMAW); | Soldagem MIG/MAG (GMAW); | Soldagem TIG (GTAW); | Soldagem a gás. | 3 | 1 | pt |  |  |  | 1
5 | 7 | Um dos seus amigos lhe pede soldar com eletrodos revestidos uma peça de aço ao carbono à outra de alumínio. Sua resposta deve ser assim: | É possível, mas vou precisar eletrodos para aço ao carbono do tipo básico. | É possível, mas vou precisar eletrodos de alumínio. | É possível, mas vou precisar eletrodos para aço ao carbono do tipo básico do lado do aço e eletrodos de alumínio do lado do alumínio. | Isto não é possível. | 3 | 1 | pt |  |  |  | 1
5 | 8 | Qual medida irá controlar a taxa de resfriamento de uma junta soldada? | Pré-aquecimento | Alteração da técnica de soldagem puxando e empurrando. | Aplicação de soldagem com corrente pulsada em vez da soldagem por curto-circuito. | Modificação da mistura de gás de proteção. | 0 | 1 | pt |  |  |  | 1
5 | 9 | Qual medida irá controlar a taxa de resfriamento de uma junta soldada? | Isolamento com areia seca. | Alteração da técnica de soldagem puxando e empurrando. | Aplicação de soldagem com corrente pulsada em vez da soldagem por curto-circuito. | Modificação da mistura de gás de proteção. | 0 | 1 | pt |  |  |  | 1
5 | 10 | Qual medida irá controlar a taxa de resfriamento de uma junta soldada? | Aplicação da temperatura de interpasse correta. | Alteração da técnica de soldagem puxando e empurrando. | Aplicação de soldagem com corrente pulsada em vez da soldagem por curto-circuito. | Modificação da mistura de gás de proteção. | 0 | 1 | pt |  |  |  | 1
5 | 11 | Qual medida irá controlar a taxa de resfriamento de uma junta soldada? | Aplicação do pós-aquecimento. | Alteração da técnica de soldagem puxando e empurrando. | Aplicação de soldagem com corrente pulsada em vez da soldagem por curto-circuito. | Modificação da mistura de gás de proteção. | 0 | 1 | pt |  |  |  | 1
5 | 12 | A maioria dos metais não ferrosos ... | Mostra faíscas da cor azul | Mostra faíscas de cor amarela | Mostra faíscas de cor vermelha | Não mostrará nenhuma faísca | 3 | 1 | pt |  |  |  | 1
5 | 13 | Qual das seguintes práticas de soldagem com eletrodos revestidos pode resultar em trincas nos cordões? | Uso de eletrodo com um revestimento grosso. | Uso de eletrodos revestidos úmidos. | Soldagem com eletrodos rutílicos na polaridade Eletrodo Negativo (CCEN). | Soldagem com eletrodos rutílicos na polaridade Eletrodo Positivo (CCEP). | 1 | 1 | pt |  |  |  | 1
5 | 14 | Qual propriedade possuem aços inoxidáveis austeníticos? | Eles têm uma alta condutividade elétrica. | Eles têm uma alta condutividade térmica. | Eles têm alta resistência à corrosão. | Eles são adequados para oxi-corte. | 2 | 1 | pt |  |  |  | 1
5 | 15 | Antes de iniciar a soldagem de aços inoxidáveis, o seguinte deve ser feito: | a região da junta deve ser isenta de qualquer tipo de contaminação e limpa; | deve ser sempre aplicado um pré-aquecimento; | a visível ferrugem na região da junta deve ser removida com escova de aço inoxidável; | todos os ponteamentos devem ser esmerilhados. | 0 | 1 | pt |  |  |  | 1
5 | 16 | Quais processos de soldagem são adequados para soldagem de alumínio? | MMA(SMAW, ER) e soldagem MAG. | MMA(SMAW, ER) e FCAW. | Soldagem MIG e soldagem TIG(GTAW). | Soldagem MAG e FCAW. | 2 | 1 | pt |  |  |  | 1
5 | 17 | Qual gás de proteção é mais adequado para a soldagem MIG de alumínio? | Argônio. | Mistura de argônio + oxigênio. | Mistura de argônio + CO2. | CO2. | 0 | 1 | pt |  |  |  | 1
5 | 18 | O tratamento térmico com maior probabilidade de reduzir a fissuração da solda é: | têmpera; | pré-aquecimento; | recozimento; | pós-aquecimento. | 1 | 1 | pt |  |  |  | 1
5 | 19 | Ao soldar aço com o processo MIG/MAG, uma vazão de gás de proteção adequada para o arame eletrodo de 1 mm de diâmetro é: | 4 l/min; | 6 l/min; | 10 l/min; | 15 l/min; | 2 | 1 | pt |  |  |  | 1
5 | 20 | O calor imposto para os aços inoxidáveis em comparação com os aços não ligados deve geralmente ser: | maior para os aços inoxidáveis ferríticos, mas menor para os martensíticos; | mais baixo para todos os tipos de aços inoxidáveis; | maior para os aços inoxidáveis austeníticos, mas menor para os martensíticos; | maior para os aços inoxidáveis austeníticos e ferríticos, mas menor para os martensíticos (para minimizar a têmpera); | 1 | 1 | pt |  |  |  | 1
5 | 21 | Em comparação com os aços não ligados, a sensibilidade para distorção dos aços inoxidáveis é: | maior para os aços inoxidáveis ferríticos, mas menor para os martensíticos; | mais alta para todos os tipos de aços inoxidáveis; | maior para os aços inoxidáveis austeníticos, mas menor para os martensíticos; | maior para os aços inoxidáveis austeníticos e ferríticos, mas menor para os martensíticos (devido ao efeito de têmpera); | 1 | 1 | pt |  |  |  | 1
5 | 22 | Qual gás de purga deve ser usado para soldagem MIG de alumínio? | Argônio. | Mistura de gases argônio + oxigênio. | Mistura de gases nitrogênio + hidrogênio. | CO2. | 0 | 1 | pt |  |  |  | 1
5 | 23 | Quais são as cores de identificação nos cilindros de gás para argônio e hélio de acordo com EN 1089-3? | Argônio: marrom/branco e hélio: verde/vermelho. | Argônio: branco e hélio: vermelho. | Argônio: amarelo/branco e hélio: azul. | Argônio: verde e hélio: marrom. | 3 | 1 | pt |  |  |  | 1
5 | 24 | Antes de iniciar a soldagem, o soldador deve verificar: | consumíveis de soldagem; | penetração; | data de expiração da EPS; | temperatura do meio ambiente. | 0 | 1 | pt |  |  |  | 1
5 | 25 | Antes de iniciar a soldagem, o soldador deve verificar: | preparação da junta; | penetração; | data de expiração da EPS; | temperatura do meio ambiente. | 0 | 1 | pt |  |  |  | 1
5 | 26 | Antes de iniciar a soldagem, o soldador deve verificar: | pré-aquecimento; | penetração; | data de expiração da EPS; | temperatura do meio ambiente. | 0 | 1 | pt |  |  |  | 1
5 | 27 | Se a espessura do metal de base diminuir: | a taxa de resfriamento não muda; | a taxa de resfriamento aumenta; | a taxa de resfriamento também diminui; | não há necessidade de pré-aquecimento. | 2 | 1 | pt |  |  |  | 1
5 | 28 | Se a espessura do metal de base aumentar: | a taxa de resfriamento não muda; | a taxa de resfriamento diminui; | a taxa de resfriamento também aumenta; | a junta deve ser pré-aquecida. | 2 | 1 | pt |  |  |  | 1
5 | 29 | Quando uma boa soldabilidade de aço é garantida sem pré-aquecimento? | Quando o teor de carbono for inferior a 0,25%. | Quando o teor de carbono for em torno de 0,40%. | Quando o teor de carbono for em torno de 0,60%. | Quando o teor de carbono for em torno de 1,0% ou menos. | 0 | 1 | pt |  |  |  | 1
5 | 30 | O calor imposto na soldagem a arco é calculado usando os valores de: | corrente de soldagem e tensão em vazio; | corrente de soldagem, tensão do arco e velocidade de soldagem; | corrente de soldagem, temperatura de pré-aquecimento e velocidade de soldagem; | corrente de soldagem, temperatura de interpasse e velocidade de soldagem. | 1 | 1 | pt |  |  |  | 1
5 | 31 | A soldagem TIG com corrente alternada é adequada para soldar: | aço ao carbono; | aço inoxidável; | alumínio; | cobre. | 2 | 1 | pt |  |  |  | 1
5 | 32 | Qual gás de proteção é mais usado para a soldagem TIG de aço não ligado? | Misturas de nitrogênio + hidrogênio. | Argônio puro ou misturas de argônio + hélio. | Misturas de argônio + oxigênio. | Misturas de argônio + hidrogênio. | 1 | 1 | pt |  |  |  | 1
5 | 33 | Qual polaridade você escolhe para soldagem MIG de alumínio? | Corrente Contínua Eletrodo Negativo (CCEN). | Corrente Contínua Eletrodo Positivo (CCEP). | Corrente Alternada (CA). | Corrente Pulsada (CP). | 1 | 1 | pt |  |  |  | 1
5 | 34 | Na soldagem TIG, o gás de proteção é usado: | principalmente para proteger a poça de fusão do ar; | principalmente para proteger a poça de fusão do ar e também para ligar o metal de solda; | para ligar o metal de solda e também para aumentar o calor imposto; | para proteger o eletrodo de tungstênio e a poça de fusão do ar. | 3 | 1 | pt |  |  |  | 1
5 | 35 | Qual metal tem maior probabilidade de trincar devido à contração da junta soldada? | Aço inoxidável. | Cobre. | Ferro fundido. | Aço ao carbono. | 2 | 1 | pt |  |  |  | 1
5 | 36 | Quando você tiver que escolher eletrodos revestidos para uma nova tarefa de soldagem MMA (SMAW), você usará: | os eletrodos sugeridos por outros soldadores; | os eletrodos que você está acostumado a usar; | os eletrodos indicados na especificação do procedimento de soldagem (EPS), no desenho ou indicados pelo coordenador de soldagem; | os melhores eletrodos disponíveis. | 2 | 1 | pt |  |  |  | 1
5 | 37 | Em que caso um aço tem boa soldabilidade? | Quando o teor de carbono for inferior a 0,25%. | Quando o teor de carbono for acima de 0,25%. | Quando o teor de carbono for inferior a 0,50%. | Quando o aço tem alto teor de carbono e de manganês. | 0 | 1 | pt |  |  |  | 1
5 | 38 | Qual é a inclinação do eletrodo para soldagem MMA (SMAW) descendente? | da perpendicular a 5 graus; | 5 graus a 15 graus puxando; | 15 graus a 25 graus puxando; | 30 graus a 45 graus puxando. | 3 | 1 | pt |  |  |  | 1
5 | 39 | Qual é a inclinação do eletrodo para soldagem MMA (SMAW) ascendente? | da perpendicular a 5 graus; | 5 graus a 15 graus empurrando; | 15 graus a 25 graus empurrando; | 30 graus a 45 graus empurrando. | 3 | 1 | pt |  |  |  | 1
5 | 40 | As faixas de corrente para eletrodos revestidos de aço inoxidável austenítico são geralmente: | 10% a 15% menor do que para eletrodos de aço carbono do mesmo diâmetro; | 10% a 15% maior do que para eletrodos de aço carbono do mesmo diâmetro; | cerca de 20% maior do que para eletrodos de aço carbono do mesmo diâmetro; | aproximadamente as mesmas do que para eletrodos de aço carbono do mesmo diâmetro. | 0 | 1 | pt |  |  |  | 1
5 | 41 | Ao soldar aço inoxidável, as boas práticas de fabricação podem incluir: | utilizar qualquer ferramenta (feita de bronze, aço de alta resistência, alumínio, ...) desde que seja limpa; | utilizar qualquer ferramenta (feita de bronze, aço de alta resistência, alumínio, ...), desde que sempre utilizada apenas para aços inoxidáveis; | usar qualquer ferramenta (feita de bronze, aço de alta resistência, alumínio, ...) desde que seja nova; | remover toda a umidade da região da junta antes da soldagem. | 3 | 1 | pt |  |  |  | 1
5 | 42 | Ao soldar aço inoxidável, as boas práticas de fabricação podem incluir: | utilizar qualquer ferramenta (feita de bronze, aço de alta resistência, alumínio, ...) desde que seja limpa; | utilizar qualquer ferramenta (feita de bronze, aço de alta resistência, alumínio, ...), desde que sempre utilizada apenas para aços inoxidáveis; | usar qualquer ferramenta (feita de bronze, aço de alta resistência, alumínio, ...) desde que seja nova; | usar discos de corte/desbaste de óxido de alumínio. | 3 | 1 | pt |  |  |  | 1
5 | 43 | Qual das alternativas a seguir pode causar falta de fusão na soldagem TIG? | Vazão de gás de proteção alta demais. | Extensão excessiva do eletrodo. | Comprimento de arco é longo demais. | Comprimento de arco é curto demais. | 2 | 1 | pt |  |  |  | 1
5 | 44 | Qual dos seguintes não afetará o tamanho da zona afetada pelo calor (ZAC) de uma solda: | Tipo de material. | Aporte de calor. | Número de passes. | Posição de soldagem. | 3 | 1 | pt |  |  |  | 1
5 | 45 | Qual destes gases produz a temperatura de chama mais alta? | Propano. | Acetileno. | Gás natural. | LPG. | 1 | 1 | pt |  |  |  | 1
5 | 46 | O maior problema da soldagem sobre uma superfície pintada é ... | fumaça; | cheiro ruim; | porosidade no metal de solda; | aspecto ruim de solda. | 2 | 1 | pt |  |  |  | 1
5 | 47 | [6 empty] | 1 | pt |  |  |  | 0
5 | 48 | [6 empty] | 1 | pt |  |  |  | 0
5 | 49 | [6 empty] | 1 | pt |  |  |  | 0
5 | 50 | [11 empty] | 0
5 | 51 | [11 empty] | 0
5 | 52 | [11 empty] | 0
5 | 53 | [11 empty] | 0
5 | 54 | [11 empty] | 0
5 | 55 | [11 empty] | 0
5 | 56 | [11 empty] | 0
5 | 57 | [11 empty] | 0
5 | 58 | [11 empty] | 0
5 | 59 | [11 empty] | 0
5 | 60 | [11 empty] | 0
5 | 61 | [11 empty] | 0
5 | 62 | [11 empty] | 0
5 | 63 | [11 empty] | 0
5 | 64 | [11 empty] | 0
5 | 65 | [11 empty] | 0
5 | 66 | [11 empty] | 0
5 | 67 | [11 empty] | 0
5 | 68 | [11 empty] | 0
5 | 69 | [11 empty] | 0
5 | 70 | [11 empty] | 0
5 | 71 | [11 empty] | 0
5 | 72 | [11 empty] | 0
5 | 73 | [11 empty] | 0
5 | 74 | [11 empty] | 0
5 | 75 | [11 empty] | 0
5 | 76 | [11 empty] | 0
5 | 77 | [11 empty] | 0
5 | 78 | [11 empty] | 0
5 | 79 | [11 empty] | 0
5 | 80 | [11 empty] | 0
5 | 81 | [11 empty] | 0
5 | 82 | [11 empty] | 0
5 | 83 | [11 empty] | 0
5 | 84 | [11 empty] | 0
5 | 85 | [11 empty] | 0
5 | 86 | [11 empty] | 0
5 | 87 | [11 empty] | 0
5 | 88 | [11 empty] | 0
5 | 89 | [11 empty] | 0
5 | 90 | [11 empty] | 0
5 | 91 | [11 empty] | 0
5 | 92 | [11 empty] | 0
5 | 93 | [11 empty] | 0
5 | 94 | [11 empty] | 0
5 | 95 | [11 empty] | 0
5 | 96 | [11 empty] | 0
5 | 97 | [11 empty] | 0
5 | 98 | [11 empty] | 0
5 | 99 | [11 empty] | 0
5 | 100 | [11 empty] | 0
5 | 101 | [11 empty] | 0
5 | 102 | [11 empty] | 0
5 | 103 | [11 empty] | 0
5 | 104 | [11 empty] | 0
5 | 105 | [11 empty] | 0
5 | 106 | [11 empty] | 0
5 | 107 | [11 empty] | 0
5 | 108 | [11 empty] | 0
5 | 109 | [11 empty] | 0
5 | 110 | [11 empty] | 0
5 | 111 | [11 empty] | 0
5 | 112 | [11 empty] | 0
5 | 113 | [11 empty] | 0
5 | 114 | [11 empty] | 0
5 | 115 | [11 empty] | 0
5 | 116 | [11 empty] | 0
5 | 117 | [11 empty] | 0
5 | 118 | [11 empty] | 0
5 | 119 | [11 empty] | 0
5 | 120 | [11 empty] | 0
5 | 121 | [11 empty] | 0
5 | 122 | [11 empty] | 0
5 | 123 | [11 empty] | 0
5 | 124 | [11 empty] | 0
5 | 125 | [11 empty] | 0
5 | 126 | [11 empty] | 0
5 | 127 | [11 empty] | 0
5 | 128 | [11 empty] | 0
5 | 129 | [11 empty] | 0
5 | 130 | [11 empty] | 0
5 | 131 | [11 empty] | 0
5 | 132 | [11 empty] | 0
5 | 133 | [11 empty] | 0
5 | 134 | [11 empty] | 0
5 | 135 | [11 empty] | 0
5 | 136 | [11 empty] | 0
5 | 137 | [11 empty] | 0
5 | 138 | [11 empty] | 0
5 | 139 | [11 empty] | 0
5 | 140 | [11 empty] | 0
5 | 141 | [11 empty] | 0
5 | 142 | [11 empty] | 0
5 | 143 | [11 empty] | 0
5 | 144 | [11 empty] | 0
5 | 145 | [11 empty] | 0
5 | 146 | [11 empty] | 0
5 | 147 | [11 empty] | 0
5 | 148 | [11 empty] | 0
5 | 149 | [11 empty] | 0
5 | 150 | [11 empty] | 0

## Nível 6
NÍVEL | Nº | PERGUNTA | RESPOSTA 0 | RESPOSTA 1 | RESPOSTA 2 | RESPOSTA 3 | GABARITO: 0,1,2,3 | Tema: 0,1,2,3 | Idioma | Ilustração | Referência | Origem |  | Número de Questões do Nível
6 | 1 | O que pode causar trincas na solda na soldagem a arco? | Montagem da junta muito rígida. | Arco muito curto. | Resfriamento muito lento. | Manejo incorreto do eletrodo. | 0 | 1 | pt |  |  |  | 1 | 48
6 | 2 | O que pode causa trincas na solda na soldagem a arco? | Chapas sujas. | Arco muito curto. | Resfriamento muito lento. | Manejo incorreto do eletrodo. | 0 | 1 | pt |  |  |  | 1
6 | 3 | O que pode causa trincas na solda na soldagem a arco? | Resfriamento muito rápido. | Arco muito curto. | Resfriamento muito lento. | Manejo incorreto do eletrodo. | 0 | 1 | pt |  |  |  | 1
6 | 4 | O que é a zona fundida? | Região em que, em algum momento durante a soldagem, o metal esteve no estado líquido. | Região na qual o cordão de solda é mais largo. | Região no eixo da junta soldada. | Região da junta soldada que está no estado líquido. | 0 | 1 | pt |  |  |  | 1
6 | 5 | Qual tipo de defeito pode possivelmente ocorrer devido a um alto teor de hidrogênio no revestimento de eletrodos revestidos na soldagem de aços baixa-liga? | Trinca a quente no metal de solda. | Trinca a frio na zona afetada pelo calor. | Porosidade no metal de solda. | Desenvolvimento de martensita na zona afetada pelo calor. | 1 | 1 | pt |  |  |  | 1
6 | 6 | Quais são os principais elementos de liga no aço X2CrNi18-10 (conforme o código de EN)? | 18% de níquel e 10% de cromo | 18% de cromo e 10% de níquel | 18% de cromo e 10% de ferro | 1,8% de cromo e 1% de níquel | 1 | 1 | pt |  |  |  | 1
6 | 7 | Qual das seguintes opções descreve a operação "amanteigamento"? | Alinhando o lado de uma junta preparada com solda. | Tecendo para frente e para trás em uma articulação preparada. | O passe de cobertura de uma junta preparada. | O passe de preenchimento de uma articulação preparada. | 0 | 1 | pt |  |  |  | 1
6 | 8 | Qual dos seguintes gases favorecerá maior penetração na soldagem TIG do cobre? | Ar. | Ar + 25%He. | Ar + 75%He. | Ar + 2%CO2. | 2 | 1 | pt |  |  |  | 1
6 | 9 | Assumindo que a espessura das chapas e os outros elementos químicos da sua composição são iguais, qual dos seguintes quatro aços tem boa soldabilidade? | C = 0,40% e Mn = 1,20%. | C = 0,45% e Mn = 0,90%. | C = 0,45% e Mn = 1,20%. | C = 0,08% e Mn = 0,90%. | 3 | 1 | pt |  |  |  | 1
6 | 10 | Assumindo que a espessura das chapas e os outros elementos químicos da sua composição são iguais, qual dos seguintes quatro aços tem boa soldabilidade? | C = 0,40% e Mn = 1,20%. | C = 0,45% e Mn = 0,90%. | C = 0,45% e Mn = 1,20%. | C = 0,08% e Mn = 1,60%. | 3 | 1 | pt |  |  |  | 1
6 | 11 | Qual afirmação sobre as particularidades de soldagem do alumínio está correta? | Ao soldar placas grossas de alumínio, o pré-aquecimento pode ser necessário devido à sua maior condutividade térmica. | Ao soldar alumínio, o pré-aquecimento não é recomendado, pois pode provocar a fragilidade na ZAC. | Alta condutividade térmica do alumínio faz com que se torne desnecessário o pré-aquecimento, pois o calor da poça de fusão se propaga pela ZAC com certa rapidez. | Ao soldar alumínio, o pré-aquecimento não é recomendado, pois ele amolece o alumínio, o que pode provocar defeitos do tipo penetração excessiva. | 0 | 1 | pt |  |  |  | 1
6 | 12 | A técnica de passo reverso: | permite aumentar a penetração; | é uma técnica de alívio de tensões e também reduz a distorção; | permite evitar a falta de fusão; | permite aumentar a taxa de deposição. | 1 | 1 | pt |  |  |  | 1
6 | 13 | Um dos objetivos principais dos tratamentos térmicos da junta soldada é: | alívio de tensões residuais; | redução do tamanho da zona afetada pelo calor (ZAC); | eliminação das zonas de oxidação excessiva; | redução da deformação. | 0 | 1 | pt |  |  |  | 1
6 | 14 | Os aços inoxidáveis podem ser soldados por: | soldagem oxi-gás (OFW), soldagem por eletrodos revestidos MMA(SMAW) e soldagem TIG(GTAW); | soldagem oxi-gás (OFW), soldagem por eletrodos revestidos MMA(SMAW) e soldagem MIG/MAG(GMAW); | soldagem por eletrodos revestidos MMA(SMAW), soldagem TIG(GTAW) e soldagem MIG/MAG(GMAW); | soldagem oxi-gás (OFW), soldagem por eletrodos revestidos MMA(SMAW) e soldagem por arco submerso (SAW). | 2 | 1 | pt |  |  |  | 1
6 | 15 | Existem precauções especiais para minimizar a distorção na soldagem de aços inoxidáveis? | Sim, a distância entre os ponteamentos de solda deve ser relativamente longa em comparação com o aço não ligado. | Sim, os ponteamentos de solda devem ser feitos usando sempre o processo TIG(GTAW). | Não, porque os aços inoxidáveis não são sensíveis à distorção (devido à alta ductilidade). | Sim, os ponteamentos de solda devem ser colocados a uma distância menor do que para aços não ligados. | 3 | 1 | pt |  |  |  | 1
6 | 16 | O tipo mais comum de eletrodos revestidos para soldagem de aços inoxidáveis é: | eletrodo ácido; | eletrodo básico; | eletrodo celulósico; | eletrodo rutílico. | 3 | 1 | pt |  |  |  | 1
6 | 17 | Qual gás de proteção é mais adequado para a soldagem MIG/MAG (GMAW) de aço inoxidável austenítico? | Argônio puro. | Mistura de gases argônio + hélio. | Mistura de gás argônio + 2% CO2. | CO2. | 2 | 1 | pt |  |  |  | 1
6 | 18 | Qual gás de purga deve ser usado para soldagem TIG de alumínio? | Argônio. | Mistura de argônio + oxigênio. | Mistura de nitrogênio + hidrogênio. | CO2. | 0 | 1 | pt |  |  |  | 1
6 | 19 | Limpeza da junta antes da soldagem de alumínio: | deve ser feita dentro de 48 horas antes da soldagem; | deve ser feita dentro de 24 horas antes da soldagem; | deve ser feita imediatamente antes da soldagem; | depende do processo de soldagem a ser usado. | 2 | 1 | pt |  |  |  | 1
6 | 20 | Quando o calor imposto diminui, então a necessidade de pré-aquecimento: | aumenta para compensar a redução da entrada de calor; | diminui para sintonizar com a redução da entrada do calor; | aumenta ou diminui dependendo da espessura da peça; | permanece como está porque o calor imposto não afeta a necessidade de pré-aquecimento. | 0 | 1 | pt |  |  |  | 1
6 | 21 | A zona afetada pelo calor (ZAC) é: | a parte do metal de base que sofreu a fusão durante a soldagem; | a parte do metal de base, na qual a soldagem causou alterações da microestrutura; | a parte do metal de base, na qual a soldagem causou alterações da macroestrutura; | a parte do metal de base que sofreu aquecimento durante a soldagem. | 1 | 1 | pt |  |  |  | 1
6 | 22 | Qual gás de purga deve ser usado para soldagem TIG de tubos de aço inoxidável austenítico? | Argônio + CO2. | Argônio puro ou uma mistura de nitrogênio + hidrogênio. | Uma mistura de hélio + hidrogênio. | Uma mistura de nitrogênio + CO2. | 1 | 1 | pt |  |  |  | 1
6 | 23 | Quais imperfeições podem causar corrosão em juntas soldadas de aços inoxidáveis? | Inclusões de tungstênio. | Porosidade interna. | Reforço. | Respingos. | 3 | 1 | pt |  |  |  | 1
6 | 24 | Quais imperfeições podem causar corrosão em juntas soldadas de aços inoxidáveis? | Inclusões de tungstênio. | Porosidade interna. | Reforço. | Marcas de aberturas acidentais de arco. | 3 | 1 | pt |  |  |  | 1
6 | 25 | Quais imperfeições podem causar corrosão em juntas soldadas de aços inoxidáveis? | Inclusões de tungstênio. | Porosidade interna. | Reforço. | Marcas de esmerilhamento. | 3 | 1 | pt |  |  |  | 1
6 | 26 | Por que é importante armazenar os materiais de adição de alumínio em condições secas antes do uso? | Porque a umidade pode causar uma oxidação excessiva. | Porque a umidade pode causar corrosão. | Porque a umidade é absorvida na camada de óxido externa do metal de adição. | Porque a umidade pode causar instabilidades de arco. | 2 | 1 | pt |  |  |  | 1
6 | 27 | Por que é necessário remover uma camada de óxido grossa (com uma escova de aço inoxidável) da junta antes da soldagem do alumínio? | Devido ao alto calor necessário para soldar através de uma espessa camada de óxido, existe o risco de perfurações. | O arco não destrói a camada de óxido. | Uma espessa camada de óxido reduz a taxa de deposição. | Uma espessa camada de óxido pode refletir o arco. | 0 | 1 | pt |  |  |  | 1
6 | 28 | Por que é necessário remover uma camada de óxido grossa (com uma escova de aço inoxidável) da junta antes da soldagem do alumínio? | Para evitar inclusões de óxidos no metal de solda. | O arco não destrói a camada de óxido. | Uma espessa camada de óxido reduz a taxa de deposição. | Uma espessa camada de óxido pode refletir o arco. | 0 | 1 | pt |  |  |  | 1
6 | 29 | Por que é necessário remover uma camada de óxido grossa (com uma escova de aço inoxidável) da junta antes da soldagem do alumínio? | Uma espessa camada de óxido, que atua como isolante, pode causar problemas de abertura de arco. | O arco não destrói a camada de óxido. | Uma espessa camada de óxido reduz a taxa de deposição. | Uma espessa camada de óxido pode refletir o arco. | 0 | 1 | pt |  |  |  | 1
6 | 30 | Quando o carbono equivalente aumenta, a necessidade de: | pré-aquecimento diminui; | pré-aquecimento aumenta também; | pós-aquecimento diminui; | tratamento térmico após soldagem diminui. | 1 | 1 | pt |  |  |  | 1
6 | 31 | Qual polaridade você escolhe para a soldagem MIG/MAG de aços inoxidáveis? | Diferentemente dos aços ao carbono, a polaridade eletrodo positivo. | Diferentemente dos aços ao carbono, a polaridade eletrodo negativo. | A mesma como no caso dos aços ao carbono, a polaridade eletrodo negativo. | A mesma como no caso dos aços ao carbono, a polaridade eletrodo positivo. | 3 | 1 | pt |  |  |  | 1
6 | 32 | Em comparação com os aços não ligados, os aços inoxidáveis austeníticos têm um/uma maior: | condutividade térmica; | expansão térmica; | condutividade elétrica; | teor de ferrita. | 1 | 1 | pt |  |  |  | 1
6 | 33 | O aço inoxidável austenítico deve ser soldado com um aporte de calor mais baixo (do que para o aço não ligado): | para reduzir a distorção; | para evitar uma possível queima dos elementos de liga; | para reduzir possíveis perdas de calor gerado pelo arco; | para um melhor controle da poça de fusão. | 0 | 1 | pt |  |  |  | 1
6 | 34 | O aço inoxidável austenítico deve ser soldado com um aporte de calor mais baixo (do que para o aço não ligado): | para minimizar o risco de corrosão; | para evitar uma possível queima dos elementos de liga; | para reduzir possíveis perdas de calor gerado pelo arco; | para um melhor controle da poça de fusão. | 0 | 1 | pt |  |  |  | 1
6 | 35 | Os aços inoxidáveis têm uma boa resistência à corrosão em uma atmosfera oxidante devido a: | um baixo teor de carbono; | uma camada protetora de óxido de cromo; | um alto teor de níquel; | um equilíbrio correto entre níquel e ferrita. | 1 | 1 | pt |  |  |  | 1
6 | 36 | A inclinação recomendada do eletrodo na soldagem TIG (GTAW), ângulo de ataque, no caso de uso da vareta de metal de adição é: | 5 graus a 20 graus empurrando; | 5 graus a 20 graus puxando; | 25 graus a 45 graus empurrando; | 25 graus a 45 graus puxando; | 0 | 1 | pt |  |  |  | 1
6 | 37 | A maioria dos aços inoxidáveis austeníticos: | normalmente necessitará algum tipo de pré-aquecimento e pós-aquecimento; | normalmente precisará algum tipo de aquecimento de interpasse; | normalmente não requerem pré-aquecimento ou pós-aquecimento; | não tem boa soldabilidade. | 2 | 1 | pt |  |  |  | 1
6 | 38 | O acetileno é uma boa escolha para soldagem e corte a gas porque: | ele produz o maior volume de calor; | ele produz a mais alta temperatura e calor concentrado; | ele é barato; | ele é fácil de ser manuseado. | 1 | 1 | pt |  |  |  | 1
6 | 39 | Qual dos seguintes gases combustíveis seria o mais eficiente para pré-aquecimento? | Acetileno. | Gás natural. | Propano. | LPG. | 2 | 1 | pt |  |  |  | 1
6 | 40 | A soldagem a gás de uma chapa espessa de alumínio requer um bico de tocha maior do que a soldagem a gás de uma chapa de aço ao carbono da mesma espessura porque o alumínio tem: | uma superfície reflexiva; | uma camada espessa de óxido resistente ao calor em sua superfície; | algum tipo de tratamento de superfície como anodização, que precisa de mais calor para ser refundido; | uma maior condutividade térmica. | 3 | 1 | pt |  |  |  | 1
6 | 41 | Qual dos itens a seguir é considerado ao determinar a necessidade de pós-aquecimento de uma solda? | Espessura do material. | Processo de soldagem utilizado. | Posição de soldagem. | Tensão do arco. | 0 | 1 | pt |  |  |  | 1
6 | 42 | Qual dos itens a seguir é considerado ao determinar a necessidade de pós-aquecimento de uma solda? | Teor de carbono. | Processo de soldagem utilizado. | Posição de soldagem. | Tensão do arco. | 0 | 1 | pt |  |  |  | 1
6 | 43 | Qual dos itens a seguir é considerado ao determinar a necessidade de pós-aquecimento de uma solda? | Tratamento térmico prévio. | Processo de soldagem utilizado. | Posição de soldagem. | Tensão do arco. | 0 | 1 | pt |  |  |  | 1
6 | 44 | Ao soldar aço ao carbono com o processo de soldagem MIG/MAG (GMAW), qual gás de proteção proporciona a maior penetração? | Argônio. | Hélio. | Mistura Ar + CO2. | CO2. | 3 | 1 | pt |  |  |  | 1
6 | 45 | Qual destes fatores NÃO afeta a estrutura de um ponto escolhido na zona afetada pelo calor na soldagem a arco? | A temperatura máxima à qual o ponto é aquecido. | A composição química do material de adição. | A composição química do metal de base. | A taxa de resfriamento. | 1 | 1 | pt |  |  |  | 1
6 | 46 | Qual destas pode ser uma causa de fissuração a frio na ZAC da solda de aço não ligado ou de granulação fina? | Presença de hidrogênio difusível. | Operações em baixa temperatura. | Pré-aquecimento muito alto. | Um aporte aumentado de calor. | 0 | 1 | pt |  |  |  | 1
6 | 47 | Os aços inoxidáveis são resistentes à corrosão: | devido à estrutura austenítica de granulação fina; | devido aos óxidos de cromo insolúveis presentes na superfície; | porque esses aços não são magnéticos, portanto, não podem formar células galvânicas; | porque o cromo não forma óxidos. | 1 | 1 | pt |  |  |  | 1
6 | 48 | O uso do eletrodo de revestimento básico é recomendado na soldagem: | de pequenas espessuras; | de baixo grau de travamento; | circunferencial de tubulações; | de aços de composição química desconhecida. | 2 | 1 | pt |  |  |  | 1
6 | 49 | [6 empty] | 1 | pt |  |  |  | 0
6 | 50 | [6 empty] | 1 | pt |  |  |  | 0
6 | 51 | [6 empty] | 1 | pt |  |  |  | 0
6 | 52 | [6 empty] | 1 | pt |  |  |  | 0
6 | 53 | [6 empty] | 1 | pt |  |  |  | 0
6 | 54 | [11 empty] | 0
6 | 55 | [11 empty] | 0
6 | 56 | [11 empty] | 0
6 | 57 | [11 empty] | 0
6 | 58 | [11 empty] | 0
6 | 59 | [11 empty] | 0
6 | 60 | [11 empty] | 0
6 | 61 | [11 empty] | 0
6 | 62 | [11 empty] | 0
6 | 63 | [11 empty] | 0
6 | 64 | [11 empty] | 0
6 | 65 | [11 empty] | 0
6 | 66 | [11 empty] | 0
6 | 67 | [11 empty] | 0
6 | 68 | [11 empty] | 0
6 | 69 | [11 empty] | 0
6 | 70 | [11 empty] | 0
6 | 71 | [11 empty] | 0
6 | 72 | [11 empty] | 0
6 | 73 | [11 empty] | 0
6 | 74 | [11 empty] | 0
6 | 75 | [11 empty] | 0
6 | 76 | [11 empty] | 0
6 | 77 | [11 empty] | 0
6 | 78 | [11 empty] | 0
6 | 79 | [11 empty] | 0
6 | 80 | [11 empty] | 0
6 | 81 | [11 empty] | 0
6 | 82 | [11 empty] | 0
6 | 83 | [11 empty] | 0
6 | 84 | [11 empty] | 0
6 | 85 | [11 empty] | 0
6 | 86 | [11 empty] | 0
6 | 87 | [11 empty] | 0
6 | 88 | [11 empty] | 0
6 | 89 | [11 empty] | 0
6 | 90 | [11 empty] | 0
6 | 91 | [11 empty] | 0
6 | 92 | [11 empty] | 0
6 | 93 | [11 empty] | 0
6 | 94 | [11 empty] | 0
6 | 95 | [11 empty] | 0
6 | 96 | [11 empty] | 0
6 | 97 | [11 empty] | 0
6 | 98 | [11 empty] | 0
6 | 99 | [11 empty] | 0
6 | 100 | [11 empty] | 0
6 | 101 | [11 empty] | 0
6 | 102 | [11 empty] | 0
6 | 103 | [11 empty] | 0
6 | 104 | [11 empty] | 0
6 | 105 | [11 empty] | 0
6 | 106 | [11 empty] | 0
6 | 107 | [11 empty] | 0
6 | 108 | [11 empty] | 0
6 | 109 | [11 empty] | 0
6 | 110 | [11 empty] | 0
6 | 111 | [11 empty] | 0
6 | 112 | [11 empty] | 0
6 | 113 | [11 empty] | 0
6 | 114 | [11 empty] | 0
6 | 115 | [11 empty] | 0
6 | 116 | [11 empty] | 0
6 | 117 | [11 empty] | 0
6 | 118 | [11 empty] | 0
6 | 119 | [11 empty] | 0
6 | 120 | [11 empty] | 0
6 | 121 | [11 empty] | 0
6 | 122 | [11 empty] | 0
6 | 123 | [11 empty] | 0
6 | 124 | [11 empty] | 0
6 | 125 | [11 empty] | 0
6 | 126 | [11 empty] | 0
6 | 127 | [11 empty] | 0
6 | 128 | [11 empty] | 0
6 | 129 | [11 empty] | 0
6 | 130 | [11 empty] | 0
6 | 131 | [11 empty] | 0
6 | 132 | [11 empty] | 0
6 | 133 | [11 empty] | 0
6 | 134 | [11 empty] | 0
6 | 135 | [11 empty] | 0
6 | 136 | [11 empty] | 0
6 | 137 | [11 empty] | 0
6 | 138 | [11 empty] | 0
6 | 139 | [11 empty] | 0
6 | 140 | [11 empty] | 0
6 | 141 | [11 empty] | 0
6 | 142 | [11 empty] | 0
6 | 143 | [11 empty] | 0
6 | 144 | [11 empty] | 0
6 | 145 | [11 empty] | 0
6 | 146 | [11 empty] | 0
6 | 147 | [11 empty] | 0
6 | 148 | [11 empty] | 0
6 | 149 | [11 empty] | 0
6 | 150 | [11 empty] | 0

## Nível 7
NÍVEL | Nº | PERGUNTA | RESPOSTA 0 | RESPOSTA 1 | RESPOSTA 2 | RESPOSTA 3 | GABARITO: 0,1,2,3 | Tema: 0,1,2,3 | Idioma | Ilustração | Referência | Origem |  | Número de Questões do Nível
7 | 1 | O ferro fundido cinzento tem: | Ductilidade zero. | Baixa ductilidade. | Media ductilidade. | Alta ductilidade. | 0 | 1 | pt |  |  |  | 1 | 49
7 | 2 | Qual elemento faz com que o ferro fundido seja difícil de soldar? | Silício. | Ferro. | Carbono. | Manganês. | 2 | 1 | pt |  |  |  | 1
7 | 3 | Para reduzir o risco de trincas na solda durante a soldagem de ferro fundido, é necessário: | martelar a zona afetada pelo calor depois que ela esfria. | martelar a zona afetada pelo calor enquanto estiver ainda quente. | resfriar a solda o mais rápido possível. | Martelar o metal depositado de solda enquanto ainda estar quente. | 3 | 1 | pt |  |  |  | 1
7 | 4 | Qual tipo de teste de identificação de metal reflete o nível de carbono? | Teste de faísca. | Teste magnético. | Teste de cavaco. | Teste de chama. | 0 | 1 | pt |  |  |  | 1
7 | 5 | Na soldagem MIG/MAG (GMAW), uma pequena adição de oxigênio ao argônio irá: | piorar a estabilidade do arco; | melhorar a estabilidade do arco; | reduzir a penetração; | aumentar a taxa de deposição. | 1 | 1 | pt |  |  |  | 1
7 | 6 | Qual dos seguintes determina por completo a composição química do metal de solda? | O metal de adição na forma de eletrodo ou arame. | Metal de base, metal de adição e qualquer metal-componente do fluxo ou do revestimento do eletrodo. | Para a maioria dos processos em uso atualmente, o metal de solda é derivado essencialmente do consumível utilizado. | Geralmente é determinada pelo metal base que tem sofrido a refusão. | 1 | 1 | pt |  |  |  | 1
7 | 7 | Corrosão na zona da raiz das juntas soldadas dos tubos de aço inox é causada: | pelo metal base não passivado antes de soldagem; | pela falta de cuidado na preparação do chanfro; | pela falta de proteção do lado aposto da junta pelo gás de purga; | pela corrente de soldagem alta demais. | 2 | 1 | pt |  |  |  | 1
7 | 8 | O endurecimento do aço durante a têmpera é influenciado por: | taxa de aquecimento; | método de aquecimento (chama, por indução, ...); | teor inicial do ferro no aço; | teor inicial do carbono. | 3 | 1 | pt |  |  |  | 1
7 | 9 | O endurecimento do aço durante a têmpera é influenciado por: | taxa de aquecimento; | método de aquecimento (chama, por indução, ...); | teor inicial do ferro no aço; | presença dos elementos de liga. | 3 | 1 | pt |  |  |  | 1
7 | 10 | O endurecimento do aço durante a têmpera é influenciado por: | taxa de aquecimento; | método de aquecimento (chama, por indução, ...); | teor inicial do ferro no aço; | taxa de resfriamento. | 3 | 1 | pt |  |  |  | 1
7 | 11 | O tempo de resfriamento entre 800 ºC e 500 ºC aumenta com: | o pré-aquecimento; | o aumento da espessura da junta; | o aumento da condutividade térmica do metal de base; | o aumento da velocidade de soldagem. | 0 | 1 | pt |  |  |  | 1
7 | 12 | O tempo de resfriamento entre 800 ºC e 500 ºC aumenta com: | o aumento do aporte de calor; | o aumento da espessura da junta; | o aumento da condutividade térmica do metal de base; | o aumento da velocidade de soldagem. | 0 | 1 | pt |  |  |  | 1
7 | 13 | Dá para reduzir o risco de trincas a quente no metal de solda se adicionar o seguinte elemento ao metal de solda: | Carbono; | Fósforo; | Enxofre; | Manganês. | 3 | 1 | pt |  |  |  | 1
7 | 14 | Aços inoxidáveis de alta liga são divididos de acordo com sua composição química e microestrutura de seguinte maneira: | aços ferríticos e bainíticos; | aços ferríticos, martensíticos, martensítico-austeníticos, austeníticos, duplex e super-duplex; | aços feríticos e perlíticos; | aços perlíticos e ferítico-perlíticos. | 1 | 1 | pt |  |  |  | 1
7 | 15 | Quais são os diferentes tipos de aços inoxidáveis? | Aços de níquel e aços de cromo | Aços magnéticos e não magnéticos | Aços inoxidáveis ferríticos, austeníticos, austeníticos-ferríticos (duplex) e martensíticos | Aços austeníticos e aços duplex | 2 | 1 | pt |  |  |  | 1
7 | 16 | Que tipo de juntas soldadas, sujeitas a forças de tração, são mais suscetíveis à trinca por decoesão lamelar? | Soldas de topo de aço não ligado de chapas ou de tubos. | Junta em T com penetração total em aços não ligados. | Soldas de topo de aços inoxidáveis (qualquer tipo). | Juntas em T com penetração total de aços inoxidáveis austeníticos. | 1 | 1 | pt |  |  |  | 1
7 | 17 | O objetivo do teste de tração é: | determinar algumas características mecânicas do material; | avaliar a estrutura do material; | determinar quantitativamente a composição química do material; | Avaliar a resistência à fadiga do material. | 0 | 1 | pt |  |  |  | 1
7 | 18 | Um gás de purga de mistura argônio + hidrogênio é adequado para a soldagem de: | aço inoxidável martensítico; | aço inoxidável austenítico; | aço inoxidável ferrítico; | aço inoxidável ferrítico-austenítico (duplex). | 1 | 1 | pt |  |  |  | 1
7 | 19 | A saída de gás de purga de base de argônio e de misturas de argônio deve ser posicionada em comparação com a posição de entrada de gás: | nunca mais alto do que a entrada de gás; | no mesmo nível; | sempre mais baixo do que a entrada de gás; | sempre mais alto do que a entrada de gás. | 3 | 1 | pt |  |  |  | 1
7 | 20 | A resistência à corrosão dos aços inoxidáveis se deve a uma película protetora de óxido criada na superfície. Este filme é criado por: | níquel e cromo; | cromo e oxigênio; | níquel e oxigênio; | carbono e oxigênio. | 1 | 1 | pt |  |  |  | 1
7 | 21 | A descoloração das soldas em aços inoxidáveis dá uma indicação de perda de resistência à corrosão. O que deve ser feito para melhorar esta situação? | A descoloração é devido à oxidação em alta temperatura. Este óxido protege contra a corrosão. | A solda deve ser polida ou decapada. | A solda só precisa ser escovada completamente com uma escova de aço inoxidável. | A solda deve ser pintada com um shop primer. | 1 | 1 | pt |  |  |  | 1
7 | 22 | Quais processos de soldagem são adequados para soldagem de alumínio? | 111 e 135. | 111 e 136. | 131 e 141. | 135 e 136. | 2 | 1 | pt |  |  |  | 1
7 | 23 | Quais processos de soldagem são adequados para soldagem de alumínio? | MMA(SMAW, ER) e soldagem MAG. | MMA(SMAW, ER) e FCAW. | Soldagem MIG e soldagem oxi-gás (OAW). | Soldagem MAG e FCAW. | 2 | 1 | pt |  |  |  | 1
7 | 24 | Soldagem de alumínio e de ligas de alumínio. Uma das imperfeições típicas é: | porosidade; | inclusões de alumínio; | inclusões de cobre; | desalinhamento. | 0 | 1 | pt |  |  |  | 1
7 | 25 | Qual metal de adição deve ser usado para soldagem TIG de AlMg3? | Al 99,5 ou Al 99,9. | AlSi5. | Somente AlMg3. | AlMg3 ou AlMg5. | 3 | 1 | pt |  |  |  | 1
7 | 26 | Qual é, por definição, o teor mínimo de cromo nos aços inoxidáveis? | 8%. | 10,5%. | 15%. | 18%. | 1 | 1 | pt |  |  |  | 1
7 | 27 | O aporte de calor na soldagem de aços inoxidáveis austeníticos deve ser mantido o mais baixo possível, a fim de: | evitar a ocorrência de perfurações; | assegurar o refinamento de grãos do metal de solda; | minimizar o tempo no intervalo de 600 °C a 900 °C (formação de carboneto de cromo!); | evitar a penetração excessiva (lembrar: baixa condutividade térmica dos aços inoxidáveis!). | 2 | 1 | pt |  |  |  | 1
7 | 28 | É possível soldar alumínio com arco spray em posições "difíceis"? | Não, apenas PA é possível. | Não, a poça de fusão é muito fluida. | Sim, mas apenas chapas grossas. | Sim, mas apenas usando FCAW. | 2 | 1 | pt |  |  |  | 1
7 | 29 | Um aço não ligado normalmente contém: | apenas ferro e carbono; | ferro, carbono, manganês, silício e, como impurezas, enxofre e fósforo; | apenas ferrita; | ferrita e austenita. | 1 | 1 | pt |  |  |  | 1
7 | 30 | Onde uma zona de endurecimento pode ser criada? | No metal de solda. | Na zona afetada pelo calor (ZAC). | No metal de base fora da ZAC. | Na zona de ligação "metal fundido - ZAC". | 1 | 1 | pt |  |  |  | 1
7 | 31 | O que é típico para os processos de soldagem a arco com autoproteção (MMA/SMAW e FCAW)? | O eletrodo tubular e o eletrodo revestido produzem uma escória que assegura uma proteção completa da poça de fusão. | Os eletrodos tubular e revestido produzem um gás de proteção que assegura uma proteção completa da poça de fusão. | O fluxo do eletrodo tubular e o revestimento do eletrodo revestido produzem uma escória e um gás de proteção que asseguram uma proteção completa da zona da poça de fusão. | O fluxo do eletrodo tubular e o revestimento do eletrodo revestido contêm desoxidantes (Mn e Si) que asseguram uma proteção completa do metal da poça de fusão. | 2 | 1 | pt |  |  |  | 1
7 | 32 | O que é, por definição, típico da composição química dos aços inoxidáveis? | O teor de níquel é de pelo menos 3%. | Não há ferro no aço. | O teor de níquel é de pelo menos 8%. | O teor de cromo é de pelo menos 10,5%. | 3 | 1 | pt |  |  |  | 1
7 | 33 | Qual símbolo da designação do eletrodo revestido descreve todas as posições de soldagem de acordo com a ISO 2560? | 1 | 2 | 3 | 4 | 0 | 1 | pt |  |  |  | 1
7 | 34 | Uma junta dissimilar entre o aço não ligado e o aço inoxidável: | não é possível; | é possível usando um metal de adição compatível com o aço não ligado; | é possível usando um metal de adição compatível com o aço inoxidável; | é possível usando um metal de adição com uma composição especial para esta finalidade. | 3 | 1 | pt |  |  |  | 1
7 | 35 | Que tipo de material de adição é geralmente recomendado para soldagem de aços inoxidáveis? | Menos ligado. | Mais ligado. | A composição química deve ser o mais próxima possível do material de base. | Menos ligado para o passe de raiz e mais ligado para o passe de acabamento. | 2 | 1 | pt |  |  |  | 1
7 | 36 | A inclinação excessiva do eletrodo durante a soldagem TIG (GTAW) resultaria em: | penetração excessiva; | poça de fusão mais longa; | inclusões de tungstênio; | maior calor imposto. | 1 | 1 | pt |  |  |  | 1
7 | 37 | A inclinação excessiva do eletrodo durante a soldagem TIG (GTAW) resultaria em: | penetração excessiva; | pior proteção; | inclusões de tungstênio; | maior calor imposto. | 1 | 1 | pt |  |  |  | 1
7 | 38 | A que se refere ao fenômeno de diluição no revestimento por solda a arco (cladeamento)? | A mistura do metal de base (substrato) com o metal de revestimento. | A penetração do metal de revestimento no metal de base. | A área fundida do metal de base. | A seção transversal do revestimento. | 0 | 1 | pt |  |  |  | 1
7 | 39 | O procedimento recomendado para soldagem em aço revestido (por cladeamento) de 50 mm de espessura é: | alternar cada passe do lado revestido para o de aço e vice-versa; | soldar primeiro o lado do aço; | soldar primeiro o lado revestido; | soldar primeiro o lado mais fino. | 1 | 1 | pt |  |  |  | 1
7 | 40 | O material que requer o menor aporte de calor para soldagem por causa de sua baixa condutividade térmica é: | aço ao carbono; | latão; | alumínio; | cobre. | 0 | 1 | pt |  |  |  | 1
7 | 41 | O recozimento é um processo de tratamento térmico que transforma o metal em que estado? | Estado mais macio, mais tenaz e com resistência mecânica baixa. | Estado mais duro, mais tenaz e com resistência mecânica alta. | Estado mais macio, mais tenaz e com resistência mecânica alta. | Estado mais duro, mais tenaz e com resistência mecânica baixa. | 0 | 1 | pt |  |  |  | 1
7 | 42 | De que depende a dureza na zona afetada pelo calor na soldagem de aço não ligado? | Taxa de resfriamento. | Taxa de aquecimento. | Composição química do material de adição usado. | Composição química do gás de proteção utilizado. | 0 | 1 | pt |  |  |  | 1
7 | 43 | O que acontece se, na soldagem MAG (GMAW) de aço estrutural não ligado, o aporte de calor for reduzido? | O tamanho do grão na zona afetada pelo calor aumenta. | O risco de ocorrência de falta de fusão aumenta. | A largura da zona afetada pelo calor aumenta. | O risco de fissuração a quente na zona afetada pelo calor aumenta. | 1 | 1 | pt |  |  |  | 1
7 | 44 | O que acontece se, na soldagem MAG (GMAW) de aço estrutural não ligado, o aporte de calor for aumentado? | O tamanho do grão na zona afetada pelo calor aumenta. | O risco de fissuração a frio aumenta. | A dureza do metal da zona afetada pelo calor aumenta. | A dureza do metal de solda aumenta. | 0 | 1 | pt |  |  |  | 1
7 | 45 | Qual dos seguintes fatores influencia o crescimento do grão em uma determinada área da zona afetada pelo calor da junta de aço ao carbono? | O carbono equivalente. | A composição química do material de adição. | A temperatura à qual esta área está aquecida. | Basicamente, as taxas de aquecimento e resfriamento. | 2 | 1 | pt |  |  |  | 1
7 | 46 | Como reduzir o tamanho do grão na zona afetada pelo calor da junta de aço ao carbono? | Por pré-aquecimento. | Reduzindo o aporte de calor. | Reduzindo o carbono equivalente. | Por resfriamento lento após a soldagem. | 1 | 1 | pt |  |  |  | 1
7 | 47 | Qual dos seguintes elementos tem a maior influência em relação à susceptibilidade à fissuração a quente? | Pb | S | O2 | H2 | 1 | 1 | pt |  |  |  | 1
7 | 48 | A susceptibilidade à fissuração a frio é minimizada: | quando o valor T8/5 é baixo; | para juntas soldadas com um nível de restrição alto (maior rigidez da montagem) para evitar a abertura de trincas; | para aços com carbono equivalente inferior a 0,35%; | quando o aporte de calor, devido ao pré-aquecimento e pós-aquecimento, é minimizado. | 2 | 1 | pt |  |  |  | 1
7 | 49 | A fissuração a quente em juntas sodadas: | ocorre se o depósito de solda tiver uma microestrutura muito frágil; | está apenas relacionada com uma composição química desfavorável do metal depósitado; | ocorre se a junta soldada tem tensões residuais e um alto teor de hidrogênio difusível; | ocorre se o metal de base tem um teor não controlado de enxofre (S), há tensões de tração e o teor de Mn não é suficiente no metal de solda. | 3 | 1 | pt |  |  |  | 1
7 | 50 | [6 empty] | 1 | pt |  |  |  | 0
7 | 51 | [6 empty] | 1 | pt |  |  |  | 0
7 | 52 | [6 empty] | 1 | pt |  |  |  | 0
7 | 53 | [6 empty] | 1 | pt |  |  |  | 0
7 | 54 | [6 empty] | 1 | pt |  |  |  | 0
7 | 55 | [6 empty] | 1 | pt |  |  |  | 0
7 | 56 | [11 empty] | 0
7 | 57 | [11 empty] | 0
7 | 58 | [11 empty] | 0
7 | 59 | [11 empty] | 0
7 | 60 | [11 empty] | 0
7 | 61 | [11 empty] | 0
7 | 62 | [11 empty] | 0
7 | 63 | [11 empty] | 0
7 | 64 | [11 empty] | 0
7 | 65 | [11 empty] | 0
7 | 66 | [11 empty] | 0
7 | 67 | [11 empty] | 0
7 | 68 | [11 empty] | 0
7 | 69 | [11 empty] | 0
7 | 70 | [11 empty] | 0
7 | 71 | [11 empty] | 0
7 | 72 | [11 empty] | 0
7 | 73 | [11 empty] | 0
7 | 74 | [11 empty] | 0
7 | 75 | [11 empty] | 0
7 | 76 | [11 empty] | 0
7 | 77 | [11 empty] | 0
7 | 78 | [11 empty] | 0
7 | 79 | [11 empty] | 0
7 | 80 | [11 empty] | 0
7 | 81 | [11 empty] | 0
7 | 82 | [11 empty] | 0
7 | 83 | [11 empty] | 0
7 | 84 | [11 empty] | 0
7 | 85 | [11 empty] | 0
7 | 86 | [11 empty] | 0
7 | 87 | [11 empty] | 0
7 | 88 | [11 empty] | 0
7 | 89 | [11 empty] | 0
7 | 90 | [11 empty] | 0
7 | 91 | [11 empty] | 0
7 | 92 | [11 empty] | 0
7 | 93 | [11 empty] | 0
7 | 94 | [11 empty] | 0
7 | 95 | [11 empty] | 0
7 | 96 | [11 empty] | 0
7 | 97 | [11 empty] | 0
7 | 98 | [11 empty] | 0
7 | 99 | [11 empty] | 0
7 | 100 | [11 empty] | 0
7 | 101 | [11 empty] | 0
7 | 102 | [11 empty] | 0
7 | 103 | [11 empty] | 0
7 | 104 | [11 empty] | 0
7 | 105 | [11 empty] | 0
7 | 106 | [11 empty] | 0
7 | 107 | [11 empty] | 0
7 | 108 | [11 empty] | 0
7 | 109 | [11 empty] | 0
7 | 110 | [11 empty] | 0
7 | 111 | [11 empty] | 0
7 | 112 | [11 empty] | 0
7 | 113 | [11 empty] | 0
7 | 114 | [11 empty] | 0
7 | 115 | [11 empty] | 0
7 | 116 | [11 empty] | 0
7 | 117 | [11 empty] | 0
7 | 118 | [11 empty] | 0
7 | 119 | [11 empty] | 0
7 | 120 | [11 empty] | 0
7 | 121 | [11 empty] | 0
7 | 122 | [11 empty] | 0
7 | 123 | [11 empty] | 0
7 | 124 | [11 empty] | 0
7 | 125 | [11 empty] | 0
7 | 126 | [11 empty] | 0
7 | 127 | [11 empty] | 0
7 | 128 | [11 empty] | 0
7 | 129 | [11 empty] | 0
7 | 130 | [11 empty] | 0
7 | 131 | [11 empty] | 0
7 | 132 | [11 empty] | 0
7 | 133 | [11 empty] | 0
7 | 134 | [11 empty] | 0
7 | 135 | [11 empty] | 0
7 | 136 | [11 empty] | 0
7 | 137 | [11 empty] | 0
7 | 138 | [11 empty] | 0
7 | 139 | [11 empty] | 0
7 | 140 | [11 empty] | 0
7 | 141 | [11 empty] | 0
7 | 142 | [11 empty] | 0
7 | 143 | [11 empty] | 0
7 | 144 | [11 empty] | 0
7 | 145 | [11 empty] | 0
7 | 146 | [11 empty] | 0
7 | 147 | [11 empty] | 0
7 | 148 | [11 empty] | 0
7 | 149 | [11 empty] | 0
7 | 150 | [11 empty] | 0

## Nível 8
NÍVEL | Nº | PERGUNTA | RESPOSTA 0 | RESPOSTA 1 | RESPOSTA 2 | RESPOSTA 3 | GABARITO: 0,1,2,3 | Tema: 0,1,2,3 | Idioma | Ilustração | Referência | Origem |  | Número de Questões do Nível
8 | 1 | Ao soldar aços de alto carbono, o passe mais susceptível a trincas é o: | passe por cima do passe de raiz; | passe de raiz; | passe de enchimento; | passe de acabamento. | 1 | 1 | pt |  |  |  | 1 | 56
8 | 2 | É um método para aumentar a resistência mecânica ao escoamento de um material metálico: | Deformação a frio (acarretando o encruamento do metal); | Deformação a quente (acarretando o encruamento do metal); | Deformação a morno (acarretando o encruamento do metal); | Laminação a quente (acarretando o encruamento do metal). | 0 | 1 | pt |  |  |  | 1
8 | 3 | Qual dos seguintes grupos de gases é utilizado na soldagem MIG/MAG de aços inoxidáveis? | Argônio, hélio, hidrogênio, oxigênio e misturas de argônio+25%CO2 | Argônio, hélio, CO2 puro e misturas de argônio+hidrogênio | Misturas de argônio+oxigênio e argônio+CO2 | Misturas de hélio+CO2 | 2 | 1 | pt |  |  |  | 1
8 | 4 | Qual dos seguintes grupos de gases é utilizado na soldagem com eletrodo tubular de aço carbono? | Argônio, hélio, hidrogênio, oxigênio e misturas de argônio+25%CO2 | Argônio, hélio, CO2 puro e misturas de argônio-hidrogênio | CO2 puro e misturas de argônio com 25% de CO2 | Misturas de hélio+CO2 | 2 | 1 | pt |  |  |  | 1
8 | 5 | Ao aumentar o teor de carbono de um aço: | Diminui-se a probabilidade de problemas de fragilidade. | Aumenta-se a probabilidade de geração das zonas de fragilidade. | Aumenta-se sua ductilidade. | Aumenta-se sua resistência à corrosão. | 1 | 1 | pt |  |  |  | 1
8 | 6 | Qual tratamento térmico pode ser aplicado para se endurecer um aço somente em sua superfície, mantendo a tenacidade e a ductilidade em seu interior? | Têmpera. | Normalização. | Revenimento. | Cementação. | 3 | 1 | pt |  |  |  | 1
8 | 7 | Que tratamento térmico é caracterizado por manter a peça na temperatura de austenitização por um tempo e, em seguida, retardar o resfriamento dentro do forno? | Normalização. | Recozimento. | Revenimento. | Austêmpera. | 1 | 1 | pt |  |  |  | 1
8 | 8 | Que tratamento térmico é caracterizado por manter a peça na temperatura de austenitização por algum tempo e, em seguida, resfriá-la ao ar livre? | Têmpera. | Cementação. | Normalização. | Recozimento. | 2 | 1 | pt |  |  |  | 1
8 | 9 | Qual dos seguintes tratamentos térmicos resulta na microestrutura de aço a mais macia? | Recozimento. | Têmpera. | Cementação sólida. | Cementação líquida. | 0 | 1 | pt |  |  |  | 1
8 | 10 | Durante a normalização, o método de resfriamento recomendado é: | no ar; | em água; | em óleo; | no forno ou sob um material isolante térmico. | 0 | 1 | pt |  |  |  | 1
8 | 11 | Qual composto pode ser usado para reduzir impurezas (S e P, p.ex.) nos aços na aciaria? | FeC3. | SiO2. | TiO2. | CaCO3. | 3 | 1 | pt |  |  |  | 1
8 | 12 | Qual elemento pode ser usado como desoxidante na soldagem MAG dos aços? | Mn. | Cu. | C. | Mg. | 0 | 1 | pt |  |  |  | 1
8 | 13 | Qual elemento pode ser usado como desoxidante na soldagem MAG dos aços? | Si. | Cu. | C. | Mg. | 0 | 1 | pt |  |  |  | 1
8 | 14 | Qual elemento pode ser usado como desoxidante na soldagem MAG dos aços? | Al. | Cu. | C. | Mg. | 0 | 1 | pt |  |  |  | 1
8 | 15 | O material que tem um coeficiente de encruamento alto: | Vai sempre oferecer uma grande deformação antes da fratura; | Vai apresentar uma direcionalidade (anisotropia) de propriedades mecânicas ao ser recozido; | Vai apresentar uma tendência a ser menos sensível ao resfriamento rápido devido ao ciclo térmico de soldagem; | Tem uma capacidade acentuada de aumentar sua resistência mecânica pela deformação plástica. | 3 | 1 | pt |  |  |  | 1
8 | 16 | A razão para uma junta soldada multipasse ser normalmente mais tenaz do que uma soldagem em passe único é porque: | o aquecimento vindo do passe posterior normaliza o metal do passe anterior; | alguma martensita é formada; | o aquecimento vindo do passe posterior aumenta o tamanho de grão do passe anterior; | o aquecimento vindo do passe posterior reduz impurezas no metal do passe anterior. | 0 | 1 | pt |  |  |  | 1
8 | 17 | A razão para uma junta soldada multipasse ser normalmente mais tenaz do que uma soldagem em passe único é porque: | o aquecimento vindo do passe posterior refina os grãos do metal do passe anterior; | alguma martensita é formada; | o aquecimento vindo do passe posterior aumenta o tamanho de grão do passe anterior; | o aquecimento vindo do passe posterior reduz impurezas no metal do passe anterior. | 0 | 1 | pt |  |  |  | 1
8 | 18 | Por que o endurecimento da região de solda devido ao ciclo térmico é considerado indesejável? | Porque provoca deformações da junta. | Porque causa fragilização. | Porque não deixa o hidrogênio difusível sair do metal da ZAC. | Porque ele causa tensões de compressão indesejáveis. | 1 | 1 | pt |  |  |  | 1
8 | 19 | Por que o endurecimento da região de solda devido ao ciclo térmico é considerado indesejável? | Porque provoca deformações da junta. | Porque ele causa tensões de tração indesejáveis. | Porque não deixa o hidrogênio difusível sair do metal da ZAC. | Porque ele causa tensões de compressão indesejáveis. | 1 | 1 | pt |  |  |  | 1
8 | 20 | Qual pode ser razão para fissuração a quente no metal de solda em aços ao carbono? | Aporte de calor baixo demais. | Falta de preaquecimento. | Demasiado alto teor de S e P no metal de solda. | Alto teor de H2 no metal de solda. | 2 | 1 | pt |  |  |  | 1
8 | 21 | Qual dos seguintes mecanismos pode ser usado para aumentar a resistência ao escoamento de um aço com C = 0,2%? | Diminuição do tamanho de grão. | Endurecimento por precipitação. | Endurecimento de solução sólida. | Endurecimento pela deformação a quente. | 0 | 1 | pt |  |  |  | 1
8 | 22 | Qual dos seguintes mecanismos pode ser usado para aumentar a resistência ao escoamento de um aço com C = 0,2%? | Endurecimento pela deformação a frio. | Endurecimento por precipitação. | Endurecimento de solução sólida. | Endurecimento pela deformação a quente. | 0 | 1 | pt |  |  |  | 1
8 | 23 | O objetivo principal da normalização é obter: | dureza menor do que no caso do recozimento; | alívio de tensões; | ductilidade maior do que no caso do recozimento; | refino de grãos. | 3 | 1 | pt |  |  |  | 1
8 | 24 | O objetivo principal da normalização é obter: | dureza menor do que no caso do recozimento; | alívio de tensões; | ductilidade maior do que no caso do recozimento; | metal menos quebradiço. | 3 | 1 | pt |  |  |  | 1
8 | 25 | A soldabilidade de aços de baixa liga é avaliada pelo/pela: | dureza do metal de solda (maior dureza significa pior soldabilidade); | carbono equivalente; | nível de tensões residuais em juntas soldadas; | compatibilidade do metal de base e do metal de enchimento. | 1 | 1 | pt |  |  |  | 1
8 | 26 | Como é possível melhorar a soldabilidade de um aço? | Aplicando o aporte de calor o mais alto possível. | Aplicando o aporte de calor o mais baixo possível. | Aplicando pré-aquecimento. | Aplicando pós-aquecimento. | 2 | 1 | pt |  |  |  | 1
8 | 27 | Usualmente um diagrama de tensão-deformação é usada para determinar: | Tensão Limite de Escoamento e Tensão Limite de Resistência; | inclinação da parte elástica; | variação de resistência durante o alongamento; | O valor da dureza. | 0 | 1 | pt |  |  |  | 1
8 | 28 | Os aços inoxidáveis austeníticos de acordo com ISO/TR 15608 são designados como: | SS; | W08; | 8; | 1.8. | 2 | 1 | pt |  |  |  | 1
8 | 29 | Quais áreas da junta soldada de aços estruturais são suscetíveis a trincas de hidrogênio? | Apenas o metal de base. | O metal de solda e o metal de base. | A zona afetada pelo calor (ZAC) e o metal de base. | O metal de solda e a zona afetada pelo calor (ZAC). | 3 | 1 | pt |  |  |  | 1
8 | 30 | Quais são as principais diferenças físicas entre os aços inoxidáveis e não ligados que têm grande influência no comportamento do processo de soldagem? | A expansão térmica e a condutividade térmica do aço inoxidável são maiores. | A expansão térmica do aço inoxidável é menor, enquanto a condutividade térmica é maior. | A expansão térmica do aço inoxidável é maior e a condutividade térmica é menor. | O ponto de fusão do aço inoxidável é mais alto e o metal líquido da poça de fusão é mais viscoso. | 2 | 1 | pt |  |  |  | 1
8 | 31 | O gás de purga de argônio ou hélio é aplicável: | apenas para soldagem de aços inoxidáveis austeníticos; | apenas para soldagem de aços inoxidáveis ferríticos; | apenas para soldagem de aços inoxidáveis martensíticos; | para todos os tipos de aços inoxidáveis. | 3 | 1 | pt |  |  |  | 1
8 | 32 | Os metais de adição para aços inoxidáveis geralmente têm: | um maior teor de cromo do que o material de base; | um menor teor de cromo do que o metal de base; | um menor teor de níquel do que o metal de base. | o mesmo teor de cromo e níquel do metal base. | 3 | 1 | pt |  |  |  | 1
8 | 33 | Após a soldagem de aços inoxidáveis, pode ser necessário decapar a junta soldada. Porque? | Para remover uma camada espessa de óxido (usualmente de cor preta) da superfície. | Para mostrar as imperfeições superficiais eliminando o óxido. | Para remover películas superficiais com coloração por calor e para obter uma superfície lisa e brilhante de juntas soldadas; | Para restaurar a camada passiva de óxido rico em cromo. | 2 | 1 | pt |  |  |  | 1
8 | 34 | Após a soldagem de aços inoxidáveis, pode ser necessário decapar a junta soldada. Porque? | Para remover uma camada espessa de óxido (usualmente de cor preta) da superfície. | Para mostrar as imperfeições superficiais eliminando o óxido. | Para remover películas superficiais com coloração por calor e para melhorar a resistência à corrosão da solda e da zona afetada pelo calor; | Para restaurar a camada passiva de óxido rico em cromo. | 2 | 1 | pt |  |  |  | 1
8 | 35 | Que tipo de metal de adição deve ser usado para soldar uma liga de alumínio? | Metal de adição com o mesmo teor ou ligeiramente maior teor de elementos de liga do que o metal de base. | Sempre o mesmo teor de elementos de liga que o metal de base. | O tipo de metal de adição a ser usado para soldar uma liga de alumínio depende do potencial de oxidação do gás de proteção. | Metal de adição com uma edição do oxigênio para restaurar a camada protetora de óxidos. | 0 | 1 | pt |  |  |  | 1
8 | 36 | Quais processos de soldagem são adequados para soldagem de cobre? | MMA(SMAW, ER) e soldagem MAG. | MMA(SMAW, ER) e FCAW. | Soldagem MIG e soldagem TIG. | Soldagem MAG e FCAW. | 2 | 1 | pt |  |  |  | 1
8 | 37 | O símbolo para uma mistura de gás de acordo com ISO 14175 é: | GM; | G-M; | M; | MG. | 2 | 1 | pt |  |  |  | 1
8 | 38 | Qual pode ser a razão para usar nitrogênio como gás de proteção na soldagem TIG? | Ele pode ser usado para soldar aços inoxidáveis martensíticos. | Ele pode ser usado para soldar cobre. | Ele pode ser usado para soldar titânio. | Ele pode ser usado para soldar ligas de níquel. | 1 | 1 | pt |  |  |  | 1
8 | 39 | Uma liga revestida (cladeada) de cobre pode ser cortada com sucesso com o processo de corte de oxi-acetileno? | Sim. | Não. | Somente usando um maçarico com injeção de pós. | Somente se o lado do aço for onde o corte é iniciado. | 1 | 1 | pt |  |  |  | 1
8 | 40 | Durante o recozimento, o método de resfriamento recomendado é: | no ar; | em água; | em óleo; | no forno ou sob um material isolante térmico. | 3 | 1 | pt |  |  |  | 1
8 | 41 | Chapas mais grossas estão sujeitas a fissuração porque ... | a zona afetada pelo calor é geralmente mais larga. | isso pode causar um resfriamento rápido, típico para têmpera. | chapas grossas acumulam muito calor. | quanto mais espesso for o material, mais pontos críticos serão originados para que ocorram trincas. | 1 | 1 | pt |  |  |  | 1
8 | 42 | Na normalização o aço é resfriado _______ (do que) no recozimento. | mais rápido | mais lento | com a mesma taxa do | mais rápido ou mais lento, dependendo da espessura do metal. | 0 | 1 | pt |  |  |  | 1
8 | 43 | O pré-aquecimento de seções grossas a 250 °C irá: | eliminar tensões residuais. | reduzir a fissuração em passes de raiz. | evitar trincas nos passes de acabamento. | evitar distorções no metal de base. | 1 | 1 | pt |  |  |  | 1
8 | 44 | Por qual tratamento térmico é obtida a uniformidade da estrutura cristalina da junta soldada? | Têmpera. | Normalização. | Alívio de tensões. | Pré-aquecimento. | 1 | 1 | pt |  |  |  | 1
8 | 45 | Qual das alternativas a seguir não pode ser realizada com um pós-tratamento térmico? | Recozimento. | Normalização. | Alívio de tensões. | Controle de distorção. | 3 | 1 | pt |  |  |  | 1
8 | 46 | Que estrutura cristalina é gerada no aço carbono temperado? | Grossa. | Fina. | CCC. | CFC. | 1 | 1 | pt |  |  |  | 1
8 | 47 | Para que é usado o equivalente de carbono? | Para determinar o número de ferrita de aços. | Para calcular o calor imposto. | Para determinar a tenacidade da junta soldada. | Para avaliar a soldabilidade do aço. | 3 | 1 | pt |  |  |  | 1
8 | 48 | A susceptibilidade à fissuração a quente é minimizada: | ao adicionar ao metal depositado de solda um maior teor de Mn para evitar a formação de FeS; | por um nível mais alto de rigidez da montagem de junta para evitar a abertura de trincas; | ao aplicar um menor aporte de calor (por exemplo, velocidades de soldagem mais baixas); | por maiores razões profundidade pela largura (penetração/largura) do cordão de solda. | 0 | 1 | pt |  |  |  | 1
8 | 49 | A susceptibilidade à fissuração a quente é minimizada: | ao reduzir, o mais baixo possível, a restrição (rigidez da montagem) da junta de solda; | por um nível mais alto de rigidez da montagem de junta para evitar a abertura de trincas; | ao aplicar um menor aporte de calor (por exemplo, velocidades de soldagem mais baixas); | por maiores razões profundidade pela largura (penetração/largura) do cordão de solda. | 0 | 1 | pt |  |  |  | 1
8 | 50 | A susceptibilidade à fissuração a quente é minimizada: | ao aplicar um menor aporte de calor (por exemplo, velocidades de soldagem mais altas); | por um nível mais alto de rigidez da montagem de junta para evitar a abertura de trincas; | ao aplicar um menor aporte de calor (por exemplo, velocidades de soldagem mais baixas); | por maiores razões profundidade pela largura (penetração/largura) do cordão de solda. | 0 | 1 | pt |  |  |  | 1
8 | 51 | A susceptibilidade a trincas por decoesão lamelar: | não depende da quantidade e do tipo de inclusões aprisionadas no material de base; | é uma função da quantidade e do tipo de impurezas contidas no material de base; | não depende do tipo de junta soldada; | diminui com o aumento do volume de solda em juntas em T de penetração total. | 1 | 1 | pt |  |  |  | 1
8 | 52 | Um material é dito soldável, mas condicionado a certas condições: | Quando o material distorce de forma exagerada durante a soldagem. | Quando um material não é um metal (por exemplo, plásticos, cerâmicas, ...). | Quando apenas soldadores altamente qualificados podem soldar esse material. | Quando, em adição aos procedimentos comuns de soldagem, outras ações são necessárias, como pré-aquecimento, tratamento térmico, controle do aporte térmico, etc. | 3 | 1 | pt |  |  |  | 1
8 | 53 | Uma liga de ferro com 0,2% de Carbono foi resfriada lentamente a partir de 900°C até 800 °C. Qual será a microestrutura e proporção de fases resultantes em 800 °C? | 50% de Ferrita e 50% Austenita com 0,2% de C. | 100% de Martensita com 0,2% de C. | 50% de Martensita e 50% Ferrita com 0,35% de C. | 50% de Martensita e 50% Ferrita com 0,2% de C. | 0 | 1 | pt | M2.pt.Fig.08-53 |  |  | 1
8 | 54 | Trincas a frio surgem quando estão presentes três fatores. Qual fator está faltando? | Temperaturas abaixo de zero. | Tempo de 48 a 72 horas. | Alto teor de hidrogênio difusível no metal. | Alto teor de oxigênio difusível no metal. | 2 | 1 | pt | M2.pt.Fig.08-54 |  |  | 1
8 | 55 | Trincas a frio surgem quando estão presentes três fatores. Qual fator está faltando? | Temperaturas abaixo de zero. | Tempo de 48 a 72 horas. | Alto teor de oxigênio difusível no metal. | Tensões residuais trativas. | 3 | 1 | pt | M2.pt.Fig.08-55 |  |  | 1
8 | 56 | Trincas a frio surgem quando estão presentes três fatores. Qual fator está faltando? | Temperaturas abaixo de zero. | Microestrutura frágil. | Alto teor de oxigênio difusível no metal. | Tempo de 48 a 72 horas. | 1 | 1 | pt | M2.pt.Fig.08-56 |  |  | 1
8 | 57 | [6 empty] | 1 | pt |  |  |  | 0
8 | 58 | [6 empty] | 1 | pt |  |  |  | 0
8 | 59 | [6 empty] | 1 | pt |  |  |  | 0
8 | 60 | [11 empty] | 0
8 | 61 | [11 empty] | 0
8 | 62 | [11 empty] | 0
8 | 63 | [11 empty] | 0
8 | 64 | [11 empty] | 0
8 | 65 | [11 empty] | 0
8 | 66 | [11 empty] | 0
8 | 67 | [11 empty] | 0
8 | 68 | [11 empty] | 0
8 | 69 | [11 empty] | 0
8 | 70 | [11 empty] | 0
8 | 71 | [11 empty] | 0
8 | 72 | [11 empty] | 0
8 | 73 | [11 empty] | 0
8 | 74 | [11 empty] | 0
8 | 75 | [11 empty] | 0
8 | 76 | [11 empty] | 0
8 | 77 | [11 empty] | 0
8 | 78 | [11 empty] | 0
8 | 79 | [11 empty] | 0
8 | 80 | [11 empty] | 0
8 | 81 | [11 empty] | 0
8 | 82 | [11 empty] | 0
8 | 83 | [11 empty] | 0
8 | 84 | [11 empty] | 0
8 | 85 | [11 empty] | 0
8 | 86 | [11 empty] | 0
8 | 87 | [11 empty] | 0
8 | 88 | [11 empty] | 0
8 | 89 | [11 empty] | 0
8 | 90 | [11 empty] | 0
8 | 91 | [11 empty] | 0
8 | 92 | [11 empty] | 0
8 | 93 | [11 empty] | 0
8 | 94 | [11 empty] | 0
8 | 95 | [11 empty] | 0
8 | 96 | [11 empty] | 0
8 | 97 | [11 empty] | 0
8 | 98 | [11 empty] | 0
8 | 99 | [11 empty] | 0
8 | 100 | [11 empty] | 0
8 | 101 | [11 empty] | 0
8 | 102 | [11 empty] | 0
8 | 103 | [11 empty] | 0
8 | 104 | [11 empty] | 0
8 | 105 | [11 empty] | 0
8 | 106 | [11 empty] | 0
8 | 107 | [11 empty] | 0
8 | 108 | [11 empty] | 0
8 | 109 | [11 empty] | 0
8 | 110 | [11 empty] | 0
8 | 111 | [11 empty] | 0
8 | 112 | [11 empty] | 0
8 | 113 | [11 empty] | 0
8 | 114 | [11 empty] | 0
8 | 115 | [11 empty] | 0
8 | 116 | [11 empty] | 0
8 | 117 | [11 empty] | 0
8 | 118 | [11 empty] | 0
8 | 119 | [11 empty] | 0
8 | 120 | [11 empty] | 0
8 | 121 | [11 empty] | 0
8 | 122 | [11 empty] | 0
8 | 123 | [11 empty] | 0
8 | 124 | [11 empty] | 0
8 | 125 | [11 empty] | 0
8 | 126 | [11 empty] | 0
8 | 127 | [11 empty] | 0
8 | 128 | [11 empty] | 0
8 | 129 | [11 empty] | 0
8 | 130 | [11 empty] | 0
8 | 131 | [11 empty] | 0
8 | 132 | [11 empty] | 0
8 | 133 | [11 empty] | 0
8 | 134 | [11 empty] | 0
8 | 135 | [11 empty] | 0
8 | 136 | [11 empty] | 0
8 | 137 | [11 empty] | 0
8 | 138 | [11 empty] | 0
8 | 139 | [11 empty] | 0
8 | 140 | [11 empty] | 0
8 | 141 | [11 empty] | 0
8 | 142 | [11 empty] | 0
8 | 143 | [11 empty] | 0
8 | 144 | [11 empty] | 0
8 | 145 | [11 empty] | 0
8 | 146 | [11 empty] | 0
8 | 147 | [11 empty] | 0
8 | 148 | [11 empty] | 0
8 | 149 | [11 empty] | 0
8 | 150 | [11 empty] | 0

## Nível 9
NÍVEL | Nº | PERGUNTA | RESPOSTA 0 | RESPOSTA 1 | RESPOSTA 2 | RESPOSTA 3 | GABARITO: 0,1,2,3 | Tema: 0,1,2,3 | Idioma | Ilustração | Referência | Origem |  | Número de Questões do Nível
9 | 1 | A temperatura de interpasse durante a soldagem de aço inoxidável austenítico: | deve sempre ser controlada para materiais espessos; | só deve ser controlada para chapas muito finas; | deve ser sempre igual à temperatura de pré-aquecimento e mantida abaixo de 150 - 180 ° C; | deve ser sempre mantida abaixo de 150 - 180 ° C. | 3 | 1 | pt |  |  |  | 1 | 60
9 | 2 | É um dos objetivos dos diferentes tipos de Tratamentos Térmicos aplicados aos aços: | aumentar o tamanho de grão; | a remoção de tensões (oriundas de esfriamento desigual, de trabalho mecânico ou de outra causa); | permitir a difusão de O2 para o meio externo, diminuindo o teor de O2 residual; | eliminar a porosidade. | 1 | 1 | pt |  |  |  | 1
9 | 3 | É um dos objetivos dos diferentes tipos de Tratamentos Térmicos aplicados aos aços: | aumentar o tamanho de grão; | o aumento ou a diminuição da dureza de microconstituintes; | permitir a difusão de O2 para o meio externo, diminuindo o teor de O2 residual; | eliminar a porosidade. | 1 | 1 | pt |  |  |  | 1
9 | 4 | É um dos objetivos dos diferentes tipos de Tratamentos Térmicos aplicados aos aços: | aumentar o tamanho de grão; | provocar endurecimento por precipitação; | permitir a difusão de O2 para o meio externo, diminuindo o teor de O2 residual; | eliminar a porosidade. | 1 | 1 | pt |  |  |  | 1
9 | 5 | A dureza é uma medida de resistência a: | corrosão; | penetração; | usinabilidade; | remoção de material. | 1 | 1 | pt |  |  |  | 1
9 | 6 | Qual propriedade determina a capacidade de um material de resistir à endentação da superfície (deformação plástica localizada ou penetração)? | Dureza. | Densidade. | Resistência mecânica. | Tenacidade. | 0 | 1 | pt |  |  |  | 1
9 | 7 | O ensaio de tração dá informações sobre: | resistência ao impacto do material; | resistência à corrosão do material; | elasticidade do material; | resistência mecânica do material. | 3 | 1 | pt |  |  |  | 1
9 | 8 | O ensaio de tração dá informações sobre: | resistência ao impacto do material; | resistência à corrosão do material; | elasticidade do material; | ductilidade do material. | 3 | 1 | pt |  |  |  | 1
9 | 9 | Que tipo de material seria um aço com 0,16% C e aproximadamente 0,3% Mo (por exemplo, 16Mo3)? | Aço não ligado. | Aço micro ligado. | Aço de baixa liga. | Aço de alta liga. | 2 | 1 | pt |  |  |  | 1
9 | 10 | A diminuição de tensões residuais é útil para prevenir: | trincas por hidrogênio; | a região de grãos grosseiros da ZAC; | porosidade; | falta de penetração. | 0 | 1 | pt |  |  |  | 1
9 | 11 | A diminuição de tensões residuais é útil para prevenir: | trincas por decoesão lamelar; | a região de grãos grosseiros da ZAC; | porosidade; | falta de penetração. | 0 | 1 | pt |  |  |  | 1
9 | 12 | A diminuição de tensões residuais é útil para prevenir: | trincas de reaquecimento; | a região de grãos grosseiros da ZAC; | porosidade; | falta de penetração. | 0 | 1 | pt |  |  |  | 1
9 | 13 | Trincas por hidrogênio podem ser evitadas: | mantendo a temperatura de interpasse baixa; | eliminando fontes de hidrogênio (p.ex. aplicar a ressecagem de eletrodos revestidos, limpar o chanfro, ...); | usando correntes de soldagem baixas (assim reduzindo o aporte de calor); | usando velocidades de soldagem altas (assim reduzindo o aporte de calor). | 1 | 1 | pt |  |  |  | 1
9 | 14 | Trincas por hidrogênio podem ser evitadas: | mantendo a temperatura de interpasse baixa; | usando os processos TIG (GTAW) ou MIG/MAG (GMAW) em preferência à soldagem com eletrodo revestido (MMA/SMAW); | usando correntes de soldagem baixas (assim reduzindo o aporte de calor); | usando velocidades de soldagem altas (assim reduzindo o aporte de calor). | 1 | 1 | pt |  |  |  | 1
9 | 15 | Trincas por hidrogênio podem ser evitadas: | mantendo a temperatura de interpasse baixa; | aumentando o aporte de calor; | usando correntes de soldagem baixas (assim reduzindo o aporte de calor); | usando velocidades de soldagem altas (assim reduzindo o aporte de calor). | 1 | 1 | pt |  |  |  | 1
9 | 16 | Trincas por hidrogênio podem ser evitadas: | mantendo a temperatura de interpasse baixa; | aplicando o pré-aquecimento; | usando correntes de soldagem baixas (assim reduzindo o aporte de calor); | usando velocidades de soldagem altas (assim reduzindo o aporte de calor). | 1 | 1 | pt |  |  |  | 1
9 | 17 | Trincas por hidrogênio podem ser evitadas: | mantendo a temperatura de interpasse baixa; | aplicando o pós-aquecimento emidiato (≈150 - 250 °C durante 1 - 2 horas) para promover a saída do hidrogênio diffusível; | usando correntes de soldagem baixas (assim reduzindo o aporte de calor); | usando velocidades de soldagem altas (assim reduzindo o aporte de calor). | 1 | 1 | pt |  |  |  | 1
9 | 18 | Trincas por hidrogênio podem ser evitadas: | mantendo a temperatura de interpasse baixa; | aplicando o pós-aquecimento de alívio local de tensões (que também promove a saída do hidrogênio difusível); | usando correntes de soldagem baixas (assim reduzindo o aporte de calor); | usando velocidades de soldagem altas (assim reduzindo o aporte de calor). | 1 | 1 | pt |  |  |  | 1
9 | 19 | Trincas por hidrogênio podem ser evitadas: | mantendo a temperatura de interpasse baixa; | mantendo a temperatura interpasse não menor do que a temperatura de pré-aquecimento; | usando correntes de soldagem baixas (assim reduzindo o aporte de calor); | usando velocidades de soldagem altas (assim reduzindo o aporte de calor). | 1 | 1 | pt |  |  |  | 1
9 | 20 | Trincas por hidrogênio podem ser evitadas: | mantendo a temperatura de interpasse baixa; | garantir que o tempo de atraso entre os passes seja minimizado (a fim de manter a temperatura de interpasse elevada); | usando correntes de soldagem baixas (assim reduzindo o aporte de calor); | usando velocidades de soldagem altas (assim reduzindo o aporte de calor). | 1 | 1 | pt |  |  |  | 1
9 | 21 | Trincas por hidrogênio podem ser evitadas: | mantendo a temperatura de interpasse baixa; | reduzindo a taxa de resfriamento usando cobertores térmicos; | usando correntes de soldagem baixas (assim reduzindo o aporte de calor); | usando velocidades de soldagem altas (assim reduzindo o aporte de calor). | 1 | 1 | pt |  |  |  | 1
9 | 22 | Trincas por hidrogênio podem ser evitadas: | mantendo a temperatura de interpasse baixa; | reduzindo grau de restrição dos membros da junta; | usando correntes de soldagem baixas (assim reduzindo o aporte de calor); | usando velocidades de soldagem altas (assim reduzindo o aporte de calor). | 1 | 1 | pt |  |  |  | 1
9 | 23 | Trincas por hidrogênio podem ser evitadas: | mantendo a temperatura de interpasse baixa; | usando a técnica de passo reverso (serve como uma técnica de alívio de tensões); | usando correntes de soldagem baixas (assim reduzindo o aporte de calor); | usando velocidades de soldagem altas (assim reduzindo o aporte de calor). | 1 | 1 | pt |  |  |  | 1
9 | 24 | Quais são os parâmetros de um pré-aquecimento normal para aços não ligados? | Aquecimento entre 20 °C e 250 °C durante 1 hora. | Aquecimento a 100 °C várias vezes. | Aquecimento entre 20 °C e 250 °C. | Aquecimento acima de 450 °C. | 2 | 1 | pt |  |  |  | 1
9 | 25 | Inconel é um nome comercial para: | uma liga de titânio; | uma liga de cobre; | um aço duplex; | uma liga de níquel. | 3 | 1 | pt |  |  |  | 1
9 | 26 | Quais processos de soldagem são adequados para soldagem de titânio? | MMA(SMAW, ER) e soldagem MAG. | MMA(SMAW, ER) e FCAW. | Soldagem MIG e soldagem TIG. | Soldagem MAG e FCAW. | 2 | 1 | pt |  |  |  | 1
9 | 27 | As ligas de alumínio podem ser subdivididas em: | ligas tratáveis termicamente e ligas não tratáveis termicamente; | ligas forjadas e ligas fundidas; | ligas que precisam pré-aquecimento e ligas que não precisam de pré-aquecimento; | ligas ferríticas e ligas austeníticas. | 0 | 1 | pt |  |  |  | 1
9 | 28 | As ligas de alumínio podem ser subdivididas em: | endurecíveis por deformação a frio e endurecíveis por tratamentos térmicos; | ligas forjadas e ligas fundidas; | ligas que precisam pré-aquecimento e ligas que não precisam de pré-aquecimento; | ligas ferríticas e ligas austeníticas. | 0 | 1 | pt |  |  |  | 1
9 | 29 | As ligas de alumínio podem ser subdivididas em: | ligas de boa soldabilidade por fusão e ligas não-soldáveis por fusão; | ligas forjadas e ligas fundidas; | ligas que precisam pré-aquecimento e ligas que não precisam de pré-aquecimento; | ligas ferríticas e ligas austeníticas. | 0 | 1 | pt |  |  |  | 1
9 | 30 | Após a soldagem de aços inoxidáveis, a melhor maneira de melhorar a resistência à corrosão das juntas soldadas é: | pintura; | martelamento; | tratamento térmico pós-soldagem; | decapagem. | 3 | 1 | pt |  |  |  | 1
9 | 31 | Qual das alternativas a seguir é uma desvantagem do teste Charpy? | Os resultados do teste não são precisos. | Apenas a tenacidade da amostra com um entalhe é determinada. | Os resultados do teste não são graváveis. | Este teste é demorado. | 1 | 1 | pt |  |  |  | 1
9 | 32 | O teste de dureza Brinell usa: | um indenter em forma de diamante para penetrar no corpo de prova. | um golpe forte para forçar o penetrador no corpo de prova. | uma bola redonda que é forçada contra o corpo de prova. | um indenter prismático e carga gradualmente aplicada. | 2 | 1 | pt |  |  |  | 1
9 | 33 | Qual teste é usado para determinar se um aço pode resistir a golpes repentinos em baixas temperaturas? | Teste de impacto. | Teste de fadiga. | Teste de tração. | Teste de dureza. | 0 | 1 | pt |  |  |  | 1
9 | 34 | O cálculo da porcentagem de alongamento de uma amostra em um teste de tração determinará: | deformação elástica do material; | plasticidade do material; | ductilidade do material; | deformação permissível do material. | 2 | 1 | pt |  |  |  | 1
9 | 35 | O teste de impacto Izod mede: | dureza do material. | temperabilidade do material. | resistência elástica do material. | tenacidade do material | 3 | 1 | pt |  |  |  | 1
9 | 36 | Qual teste fornece mais informações sobre a resistência ao impacto ou sobre a resistência a entalhes de um metal? | Teste de Rockwell. | Teste de tração. | Teste de Izod. | Teste de fadiga. | 2 | 1 | pt |  |  |  | 1
9 | 37 | Qual destes NÃO é uma finalidade do pós-aquecimento? | Evitar trincas induzidas por hidrogênio. | Ajudar a reduzir tensões residuais. | Ajudar a reduzir a temperatura de pré-aquecimento. | Ajudar a reduzir o calor imposto. | 3 | 1 | pt |  |  |  | 1
9 | 38 | Por que o ensaio de fratura com entalhe da solda é feito? | Para provar as propriedades mecânicas do metal de solda. | Para examinar trincas induzidas por hidrogênio. | Para verificar a qualidade interna de uma solda em relação à porosidade, falta de fusão, inclusões de escória. | É um ensaio de dobramento com entalhe, ou seja, é um teste de dobramento mais rigoroso. | 2 | 1 | pt |  |  |  | 1
9 | 39 | O efeito de baixas tensões por um longo período de tempo em temperaturas elevadas define: | fadiga; | fluência; | alongamento; | degradação. | 1 | 1 | pt |  |  |  | 1
9 | 40 | Em relação ao pós-aquecimento em uma junta soldada de aços, é correto dizer: | Visa permitir a difusão de O2 para o meio externo, diminuindo o teor de O2 residual; | Visa permitir a difusão de N2 para o meio externo, diminuindo o teor de N2 residual; | Visa aumentar a ductilidade do metal de solda; | Visa permitir a difusão de H2 para o meio externo, diminuindo o teor de H2 residual. | 3 | 1 | pt |  |  |  | 1
9 | 41 | O grau de resistência à penetração de um material indicará: | a tenacidade do material; | a resistência ao impacto do material; | a facilidade de remoção do material; | a dureza do material. | 3 | 1 | pt |  |  |  | 1
9 | 42 | Qual das alternativas a seguir não pode ser obtida por análises metalográficas? | Registros permanentes de resultados. | Determinação do tamanho do grão. | Determinação da estrutura do grão. | Avaliação das propriedades mecânicas. | 3 | 1 | pt |  |  |  | 1
9 | 43 | Como deve ser recortada uma amostra para a análise metalográfica? | Usando um disco abrasivo de corte resfriado a água. | Usando uma serra de fita metálica. | Usando corte de plasma (para obter uma superfície mais lisa). | Usando um maçarico de corte oxi-gás. | 0 | 1 | pt |  |  |  | 1
9 | 44 | Ao visualizar uma amostra metalográfica de aço de baixo carbono, as linhas escuras vistas estariam separando os grãos de: | cementita e perlita; | ferrita e cementita; | austenita e martensita; | ferrita e perlita. | 3 | 1 | pt |  |  |  | 1
9 | 45 | Qual material requer o menor aporte de calor para soldagem? | Aço ao carbono. | Alumínio. | Aço inoxidável. | Cobre. | 2 | 1 | pt |  |  |  | 1
9 | 46 | Com relação ao procedimento de pré-aquecimento, o inspetor de soldagem deve: | certificar-se de que toda a espessura do material foi aquecida a uma temperatura uniforme; | certificar-se de que principalmente as bordas da junta soldada foram aquecidas a uma temperatura uniforme; | certificar-se de que toda a espessura do material foi aquecida a uma temperatura uniforme, medindo assim a temperatura de pré-aquecimento a 30 - 50 cm de distância da junta de solda. | medir a temperatura de pré-aquecimento no mesmo lado da aplicação da fonte de aquecimento; | 0 | 1 | pt |  |  |  | 1
9 | 47 | Qual das seguintes afirmações sobre a densidade da ferrita e austenita do aço carbono está correta? | A densidade da ferrita é 2% maior do que a densidade da austenita. | A densidade da austenita é 2% maior do que a densidade da ferrita. | A densidade da ferrita e a densidade da austenita são iguais, porque são feitas do mesmo elemento, a saber do ferro. | Não há sentido em comparar a densidade da ferrita e a densidade da austenita, pois a ferrita e a austenita existem em diferentes intervalos de temperatura. | 1 | 1 | pt |  |  |  | 1
9 | 48 | Como a diferença entre as densidades de ferrita e austenita pode influenciar as tensões residuais em uma solda de aço carbono. | Não há austenita no aço carbono à temperatura ambiente, portanto, não há influência da densidade da austenita nas tensões residuais. | A diferença de densidade entre a ferrita e a austenita é inferior a 2%, portanto, sua influência nas tensões residuais na soldagem é desprezível. | Devido à maior densidade da ferrita, o volume do metal de solda diminui na transformação de "austenita em ferrita". | Devido à maior densidade da austenita, o volume do metal de solda aumenta na transformação de "austenita em ferrita". | 3 | 1 | pt |  |  |  | 1
9 | 49 | Qual defeito de solda pode ser causado pela absorção de hidrogênio pelo metal líquido da poça de fusão durante a soldagem de aços carbono? | Porosidade. | Trincas a quente. | trincas a frio. | Inclusões não metálicas. | 2 | 1 | pt |  |  |  | 1
9 | 50 | De que depende a deformação de fluência? | Nível de tensão. | Tempo de exposição e temperatura. | Nível de tensão e tempo de exposição. | Nível de tensão, tempo de exposição e temperatura. | 3 | 1 | pt |  |  |  | 1
9 | 51 | Dentro três fatores que determinam a degradação do aço e a deformação de fluência (nível de tensão, tempo de exposição e temperatura): | a temperatura atua de uma forma mais eficaz do que o tempo de exposição; | o tempo de exposição atua de uma forma mais eficaz do que a temperatura; | o tempo de exposição atua de uma forma mais eficaz do que o nível de tensão; | a temperatura e o tempo de exposição atuam de uma forma igual. | 0 | 1 | pt |  |  |  | 1
9 | 52 | Como, analisando a superfície de fratura do corpo de prova de teste Charpy, perceber que ele foi quebrado na temperatura de transição dúctil-frágil? | Se toda a superfície tiver uma aparência da fratura frágil. | Se toda a superfície tiver uma aparência da fratura dúctil. | Se a superfície apresentar 50% de aspecto frágil e 50% de aspecto rugoso com deformação do material. | Se a superfície apresentar 50% de aspecto frágil e 50% de aspecto rugoso com deformação do material, sendo esta área dúctil expande-se a partir do centro. | 2 | 1 | pt |  |  |  | 1
9 | 53 | Quais medidas reduzem o risco de trincas a quente na soldagem de aços inoxidáveis austeníticos? | Por pré-aquecimento. | Por baixo aporte de calor. | Por pós-aquecimento. | Por tratamento térmico pós-soldagem. | 1 | 1 | pt |  |  |  | 1
9 | 54 | Em relação à área colorida ao longo de um cordão de solda de um tubo de aço carbono, em que a superfície tenha sido lixada, pode-se dizer que: | a área colorida representa a dimensão da ZAC (ZTA); | a área colorida não representa a dimensão da ZAC (ZTA), já que a ZAC é mais estreita; | a área colorida não representa a dimensão da ZAC (ZTA), já que a ZAC é mais larga; | a discoloração é resultante de oxidação em temperaturas superiores a aproximadamente 600 °C. | 1 | 1 | pt | M2.pt.Fig.09-54 |  |  | 1
9 | 55 | Em relação à área colorida ao longo de um cordão de solda de um tubo de aço carbono, em que a superfície tenha sido lixada, pode-se dizer que: | a área colorida representa a dimensão da ZAC (ZTA); | a área colorida não representa a dimensão da ZAC (ZTA), já que a ZAC é mais larga; | a coloração é resultante de oxidação em temperaturas superiores a aproximadamente 315 °C; | a coloração é resultante de oxidação em temperaturas superiores a aproximadamente 600 °C. | 2 | 1 | pt | M2.pt.Fig.09-55 |  |  | 1
9 | 56 | Qual destes projetos de recipientes para líquidos oferece menores riscos de corrosão? | 1 | 2 | 3 | 4 | 3 | 1 | pt | M2.pt.Fig.09-56 |  |  | 1
9 | 57 | Juntas dissimilares de aço ao carbono (AC) e de aço inoxidável (Inox) precisam, em alguns casos, da aplicação do amanteigamento. Em que caso dos mostrados nesta figura o procedimento de amanteigamento está correto? | 1 | 2 | 3 | 4 | 1 | 1 | pt | M2.pt.Fig.09-57 |  |  | 1
9 | 58 | Quais destes quatro arranjos pertencem aos ensaios de impacto Charpy e Izod? | 2 – Charpy e 3 – Izod. | 1 – Charpy e 4 – Izod. | 2 – Charpy, enquanto 3 e 4 – Izod. | 1 e 2 – Charpy, enquanto 3 e 4 – Izod. | 0 | 1 | pt | M2.pt.Fig.09-58 |  |  | 1
9 | 59 | Esta figura mostra (de maneira esquemática) quatro ensaios de dureza. Qual deles representa o método Rockwell? | 1 | 2 | 3 | 4 | 1 | 1 | pt | M2.pt.Fig.09-59 |  |  | 1
9 | 60 | Esta figura mostra (de maneira esquemática) quatro ensaios de dureza. Qual deles representa o método Brinell? | 1 | 2 | 3 | 4 | 0 | 1 | pt | M2.pt.Fig.09-60 |  |  | 1
9 | 61 | [6 empty] | 1 | pt |  |  |  | 0
9 | 62 | [11 empty] | 0
9 | 63 | [11 empty] | 0
9 | 64 | [11 empty] | 0
9 | 65 | [11 empty] | 0
9 | 66 | [11 empty] | 0
9 | 67 | [11 empty] | 0
9 | 68 | [11 empty] | 0
9 | 69 | [11 empty] | 0
9 | 70 | [11 empty] | 0
9 | 71 | [11 empty] | 0
9 | 72 | [11 empty] | 0
9 | 73 | [11 empty] | 0
9 | 74 | [11 empty] | 0
9 | 75 | [11 empty] | 0
9 | 76 | [11 empty] | 0
9 | 77 | [11 empty] | 0
9 | 78 | [11 empty] | 0
9 | 79 | [11 empty] | 0
9 | 80 | [11 empty] | 0
9 | 81 | [11 empty] | 0
9 | 82 | [11 empty] | 0
9 | 83 | [11 empty] | 0
9 | 84 | [11 empty] | 0
9 | 85 | [11 empty] | 0
9 | 86 | [11 empty] | 0
9 | 87 | [11 empty] | 0
9 | 88 | [11 empty] | 0
9 | 89 | [11 empty] | 0
9 | 90 | [11 empty] | 0
9 | 91 | [11 empty] | 0
9 | 92 | [11 empty] | 0
9 | 93 | [11 empty] | 0
9 | 94 | [11 empty] | 0
9 | 95 | [11 empty] | 0
9 | 96 | [11 empty] | 0
9 | 97 | [11 empty] | 0
9 | 98 | [11 empty] | 0
9 | 99 | [11 empty] | 0
9 | 100 | [11 empty] | 0
9 | 101 | [11 empty] | 0
9 | 102 | [11 empty] | 0
9 | 103 | [11 empty] | 0
9 | 104 | [11 empty] | 0
9 | 105 | [11 empty] | 0
9 | 106 | [11 empty] | 0
9 | 107 | [11 empty] | 0
9 | 108 | [11 empty] | 0
9 | 109 | [11 empty] | 0
9 | 110 | [11 empty] | 0
9 | 111 | [11 empty] | 0
9 | 112 | [11 empty] | 0
9 | 113 | [11 empty] | 0
9 | 114 | [11 empty] | 0
9 | 115 | [11 empty] | 0
9 | 116 | [11 empty] | 0
9 | 117 | [11 empty] | 0
9 | 118 | [11 empty] | 0
9 | 119 | [11 empty] | 0
9 | 120 | [11 empty] | 0
9 | 121 | [11 empty] | 0
9 | 122 | [11 empty] | 0
9 | 123 | [11 empty] | 0
9 | 124 | [11 empty] | 0
9 | 125 | [11 empty] | 0
9 | 126 | [11 empty] | 0
9 | 127 | [11 empty] | 0
9 | 128 | [11 empty] | 0
9 | 129 | [11 empty] | 0
9 | 130 | [11 empty] | 0
9 | 131 | [11 empty] | 0
9 | 132 | [11 empty] | 0
9 | 133 | [11 empty] | 0
9 | 134 | [11 empty] | 0
9 | 135 | [11 empty] | 0
9 | 136 | [11 empty] | 0
9 | 137 | [11 empty] | 0
9 | 138 | [11 empty] | 0
9 | 139 | [11 empty] | 0
9 | 140 | [11 empty] | 0
9 | 141 | [11 empty] | 0
9 | 142 | [11 empty] | 0
9 | 143 | [11 empty] | 0
9 | 144 | [11 empty] | 0
9 | 145 | [11 empty] | 0
9 | 146 | [11 empty] | 0
9 | 147 | [11 empty] | 0
9 | 148 | [11 empty] | 0
9 | 149 | [11 empty] | 0
9 | 150 | [11 empty] | 0

## Nível 10
NÍVEL | Nº | PERGUNTA | RESPOSTA 0 | RESPOSTA 1 | RESPOSTA 2 | RESPOSTA 3 | GABARITO: 0,1,2,3 | Tema: 0,1,2,3 | Idioma | Ilustração | Referência | Origem |  | Número de Questões do Nível
10 | 1 | De acordo com os sistemas de classificação dos aços pela ABNT, AISI e pelo sistema UNS, os aços ABNT 1040, AISI 8640 e UNS G43040: | têm todos 0,4% de carbono. | os aços ABNT 1040 e AISI 8640 têm 0,4% de carbono e UNS G43040 tem 0,3% de carbono. | os aços ABNT 1040 e UNS G43040 têm 0,4% de carbono e AISI 8640 tem 0,6% de carbono. | têm todos de 0,1% até 0,4% de carbono. | 0 | 1 | pt |  |  |  | 1 | 65
10 | 2 | De acordo com a norma ISO/TR 15608, os aços temperados pertencem ao grupo de materiais | 1 | 2 | 3 | 4 | 2 | 1 | pt |  |  |  | 1
10 | 3 | A soldagem a frio de ferro fundido é obtida: | Com muito baixo pré-aquecimento. | Sem o uso de pré-aquecimento. | Sem o uso de pré-aquecimento durante a soldagem. | Com pré-aquecimento aplicado após a soldagem. | 1 | 1 | pt |  |  |  | 1
10 | 4 | A soldagem a quente de ferro fundido é obtida: | Com o uso de pré-aquecimento. | Sem o uso de pré-aquecimento. | Com o uso de pós-aquecimento. | Com pré-aquecimento aplicado após a soldagem. | 0 | 1 | pt |  |  |  | 1
10 | 5 | Trincas na zona afetada pelo calor ao soldar seções grossas da chapa de aço ao carbono podem ser causadas por: | Pré-aquecimento exagerado. | Taxa de resfriamento da solda rápida demais. | Uso de eletrodos revestidos do tipo 7016. | Velocidade de soldagem muito baixa. | 1 | 1 | pt |  |  |  | 1
10 | 6 | Trincas de liquação em aços não ligados ocorrem principalmente em: | zona afetada pelo calor; | zona fundida; | linha de fusão; | metal de base. | 0 | 1 | pt |  |  |  | 1
10 | 7 | Trincas de solidificação nos aços ocorrem principalmente na: | zona afetada pelo calor; | zona fundida; | linha de fusão; | metal de base. | 1 | 1 | pt |  |  |  | 1
10 | 8 | Qual processo de união provavelmente seria usado quando o revestimento fosse uma combinação de folhas de vários metais? | Laminação a quente. | Soldagem | Fundição | Soldagem por explosão. | 3 | 1 | pt |  |  |  | 1
10 | 9 | Qual das seguintes propriedades é verdadeira para ferro fundido cinzento? | Baixa resistência ao desgaste. | Baixa capacidade de amortecimento | Boa usinabilidade. | Ponto de fusão relativamente alto. | 2 | 1 | pt |  |  |  | 1
10 | 10 | O aço laminado a quente pode ser distinguido do aço laminado a frio por: | Acabamento brilhante. | Ter maior dureza. | Ter uma carepa preta em sua superfície. | Ser sempre fornecido em chapas. | 2 | 1 | pt |  |  |  | 1
10 | 11 | A soldagem de níquel e ligas de níquel geralmente requer: | procedimentos semelhantes aos dos aços inoxidáveis austeníticos; | procedimentos semelhantes aos dos aços inoxidáveis ferríticos. | procedimentos semelhantes aos dos aços inoxidáveis martensíticos. | procedimentos semelhantes aos dos aços inoxidáveis duplex. | 0 | 1 | pt |  |  |  | 1
10 | 12 | Qual das seguintes opções ajudaria evitar a oxidação do cordão de aço inoxidável que está fora da zona de arco? | Inclinando a tocha ainda mais na técnica "puxando". | Aplicando um gás de purga naquela região da solda. | Aumentando a vazão de gás. | Adicionando nitrogênio ao gás de proteção. | 1 | 1 | pt |  |  |  | 1
10 | 13 | Oxidação ou "efeito de açúcar" em soldas de aço inoxidável é causada por: | Proteção insuficiente. | Alta aporte de calor. | Velocidade de soldagem muito baixa. | Corrente muito alta. | 0 | 1 | pt |  |  |  | 1
10 | 14 | O uso do pré-aquecimento tenderá a: | Produzir uma maior dureza da zona afetada pelo calor. | Aumentar a tendência de produção de martensita na zona afetada pelo calor. | Reduzir a zona afetada pelo calor. | Diminuir a taxa de resfriamento. | 3 | 1 | pt |  |  |  | 1
10 | 15 | O uso do pré-aquecimento tenderá a: | Produzir uma maior dureza da zona afetada pelo calor. | Reduzir a zona afetada pelo calor. | Reduzir a tendência de produção de martensita na zona afetada pelo calor. | Aumentar a tendência de produção de martensita na zona afetada pelo calor. | 2 | 1 | pt |  |  |  | 1
10 | 16 | O uso do pré-aquecimento tenderá a: | Reduzir a zona afetada pelo calor. | Produzir uma menor dureza da zona afetada pelo calor. | Produzir uma maior dureza da zona afetada pelo calor. | Aumentar a tendência de produção de martensita na zona afetada pelo calor. | 1 | 1 | pt |  |  |  | 1
10 | 17 | O uso do pré-aquecimento tenderá a: | Aumentar a zona afetada pelo calor. | Reduzir a zona afetada pelo calor. | Aumentar a tendência de produção de martensita na zona afetada pelo calor. | Produzir uma maior dureza da zona afetada pelo calor. | 0 | 1 | pt |  |  |  | 1
10 | 18 | Qual é o objetivo principal do pré-aquecimento na soldagem? | Aumentar a eficiência de produção de soldagem (a taxa de fusão). | Reduzir a distorção. | Reduzir a zona afetada pelo calor. | Reduzir a taxa de resfriamento da peça. | 3 | 1 | pt |  |  |  | 1
10 | 19 | Qual é o objetivo principal do pré-aquecimento na soldagem? | Aumentar a eficiência de produção de soldagem (a taxa de fusão). | Reduzir a distorção. | Reduzir a zona afetada pelo calor. | Reduzir o risco de fissuração. | 3 | 1 | pt |  |  |  | 1
10 | 20 | O tratamento térmico de pós-aquecimento em uma junta soldada de aços: | Visa permitir a difusão de O2 para o meio externo, diminuindo o teor de O2 residual; | Visa permitir a difusão de H2 para o meio externo, diminuindo o teor de H2 residual; | É aplicado em temperaturas entre 200 a 300 °C por períodos nunca superiores a 10 min para evitar deformação plástica; | Permite a dissolução de inclusões da ZAC, prevenindo trincas de liquação. | 1 | 1 | pt |  |  |  | 1
10 | 21 | Na construção de pontes, uma das vantagens de aços de alta resistência sobre aços estruturais comuns é: | o fato que é mais fácil assegurar a proteção contra corrosão; | maior módulo de Young; | maior alongamento; | maior tensão de escoamento. | 3 | 1 | pt |  |  |  | 1
10 | 22 | Na construção de pontes, uma das vantagens de aços de alta resistência sobre aços estruturais comuns é: | o fato que é mais fácil assegurar a proteção contra corrosão; | maior módulo de Young; | maior alongamento; | menor temperatura de transição dúctil-frágil. | 3 | 1 | pt |  |  |  | 1
10 | 23 | Qual é o fator que favorece ao crescimento dos grãos nas ZACs de juntas soldadas de aço? | A troca da corrente contínua pela corrente alternada. | A presença do H2 difusível. | O pré-aquecimento. | O aumento de número de passes. | 2 | 1 | pt |  |  |  | 1
10 | 24 | Qual é o fator que favorece ao crescimento dos grãos nas ZACs de juntas soldadas de aço? | A troca da corrente contínua pela corrente alternada. | A presença do H2 difusível. | Um aporte de calor mais alto. | O aumento de número de passes. | 2 | 1 | pt |  |  |  | 1
10 | 25 | Qual das seguintes ligas é bem suscetível à fragilização induzida pelo hidrogênio? | Aço com 0,38% de carbono. | Aço inoxidável do tipo 18Cr 8Ni. | Aço microligado Nb-V. | Aço 9Cr-2Mo com adições de Nb e V. | 0 | 1 | pt |  |  |  | 1
10 | 26 | Qual das seguintes ligas é bem suscetível à fragilização induzida pelo hidrogênio? | Aço baixa liga 2¼Cr 1Mo. | Aço inoxidável do tipo 18Cr 8Ni. | Aço microligado Nb-V. | Aço 9Cr-2Mo com adições de Nb e V. | 0 | 1 | pt |  |  |  | 1
10 | 27 | Em relação ao tratamento térmico de pós-aquecimento em uma junta soldada de aços, é correto dizer: | Visa reduzir a velocidade de resfriamento na região soldada, para minimizar a formação de microestruturas frágeis. | Visa permitir a difusão de H2 para o meio cedente, diminuindo o teor de H2 residual | Permite a dissolução de inclusões da ZAC, prevenindo trincas de liquação. | Permite minimizar a formação de microestruturas frágeis na ZAC, evitando trinca de H2 | 1 | 1 | pt |  |  |  | 1
10 | 28 | Em relação ao tratamento térmico de pré-aquecimento em uma junta de aço, é correto dizer: | Visa reduzir a velocidade de resfriamento na região soldada, para minimizar a formação de microestruturas frágeis; | Visa permitir a difusão de H2 para o meio externo, diminuindo o teor de H2 residual; | Permite a dissolução de inclusões da ZAC, prevenindo trincas de liquação; | Permite o resfriamento mais rápido da região da ZAC, evitando trinca de H2. | 0 | 1 | pt |  |  |  | 1
10 | 29 | Qual dos seguintes fatores deve ser levado em consideração na determinação da temperatura de pré-aquecimento para soldagem de aços C-Mn? | Tipo de chanfro. | Posição de soldagem. | Teores do fósforo e do enxofre. | Aporte de calor. | 3 | 1 | pt |  |  |  | 1
10 | 30 | Qual dos seguintes fatores deve ser levado em consideração na determinação da temperatura de pré-aquecimento para soldagem de aços C-Mn? | Tipo de chanfro. | Posição de soldagem. | Teores do fósforo e do enxofre. | Carbono equivalente. | 3 | 1 | pt |  |  |  | 1
10 | 31 | Qual dos seguintes fatores deve ser levado em consideração na determinação da temperatura de pré-aquecimento para soldagem de aços C-Mn? | Tipo de chanfro. | Posição de soldagem. | Teores do fósforo e do enxofre. | Espessura da junta. | 3 | 1 | pt |  |  |  | 1
10 | 32 | Devido, principalmente, a suas propriedades, aços ligados com 3-9% de Ni são usados: | a temperaturas elevadas (por oferecerem resistência à fluência); | as condições climáticas com temperaturas que oscilam de muito baixas até muito altas; | a temperaturas de serviço inferiores a -60 °C; | onde precisa-se alta resistência à corrosão. | 2 | 1 | pt |  |  |  | 1
10 | 33 | Devido, principalmente, a suas propriedades, aços ligados com 3-9% de Ni são usados: | a temperaturas elevadas (por oferecerem resistência à fluência); | as condições climáticas com temperaturas que oscilam de muito baixas até muito altas; | a temperaturas muito baixas (isto é, aplicações criogênicas). | onde precisa-se alta resistência à corrosão. | 2 | 1 | pt |  |  |  | 1
10 | 34 | Qual das seguintes faixas de temperatura é geralmente utilizada para o alívio de tensões após soldagem de juntas de aço de 0,25% C? | 420 - 540 °C. | 600 - 650 °C. | 700 - 820 °C. | 870 - 980 °C. | 1 | 1 | pt |  |  |  | 1
10 | 35 | Ao soldar aço C/Mn, trincas de hidrogênio aparecem normalmente no/na: | metal de solda; | zona afetada pelo calor (ZAC); | material de base fora da ZAC; | zona de ligação "metal fundido - ZAC". | 1 | 1 | pt |  |  |  | 1
10 | 36 | A propriedade básica do aço que trabalha em temperaturas muito baixas é: | resistência à fratura frágil; | resistência mecânica; | dureza; | não ser susceptível ao envelhecimento. | 0 | 1 | pt |  |  |  | 1
10 | 37 | Os inibidores de corrosão são? | as substâncias que podem reduzir a taxa de corrosão quando adicionadas a um determinado ambiente em quantidade determinada junto com um catalisador; | substâncias que reduzem a taxa de corrosão de um material quando adicionadas a este material em quantidade determinada; | as substâncias que podem reduzir a taxa de corrosão de um material quando adicionadas a este material em quantidade determinada junto com um catalisador; | as substâncias que reduzem a taxa de corrosão quando adicionadas, mesmo em pequena concentração, ao ambiente corrosivo. | 3 | 1 | pt |  |  |  | 1
10 | 38 | A soldabilidade do ferro fundido de grande espessura dá menos problemas quando se usa: | Ferro fundido cinzento ferrítico; | Ferro fundido cinzento comum; | Ferro fundido nodular ferrítico; | Ferro fundido maleável branco. | 2 | 1 | pt |  |  |  | 1
10 | 39 | Por que o gás de proteção argônio puro não é apropriado para a soldagem de aço não ligado? | O calor imposto é muito baixo. | Este gás é muito caro. | O arco se torna instável. | Causa muitos respingos. | 2 | 1 | pt |  |  |  | 1
10 | 40 | A adição de hélio no gás de proteção para soldagem de alumínio: | aumenta a penetração; | dá menos respingos; | reduz a tensão do arco; | reduz o calor imposto. | 0 | 1 | pt |  |  |  | 1
10 | 41 | As configurações de junta de topo de ligas de níquel são comumente: | as mesmas que para aços carbono; | as mesmas que para aços inoxidáveis; | com ângulo de chanfro mais estreito do que para aços carbono; | com ângulo de chanfro mais aberto do que para aços carbono; | 3 | 1 | pt |  |  |  | 1
10 | 42 | Inconel é normalmente usado para: | aplicações em baixas temperaturas; | aplicações de alta temperatura; | aplicações de alto impacto; | assegurar a resistência ao desgaste abrasivo. | 1 | 1 | pt |  |  |  | 1
10 | 43 | A adição de mais de 6% de níquel aos aços inoxidáveis sempre: | aumenta a resistência à corrosão; | aumenta a resistência ao desgaste abrasivo; | aumenta a dureza superficial; | reduz a fissuração a quente na ZAC. | 0 | 1 | pt |  |  |  | 1
10 | 44 | A adição de mais de 6% de níquel aos aços inoxidáveis sempre: | aumenta a resistência ao impacto em temperaturas mais baixas; | aumenta a resistência ao desgaste abrasivo; | aumenta a dureza superficial; | reduz a fissuração a quente na ZAC. | 0 | 1 | pt |  |  |  | 1
10 | 45 | A adição de mais de 6% de níquel aos aços inoxidáveis sempre: | melhora o desempenho em alta temperatura; | aumenta a resistência ao desgaste abrasivo; | aumenta a dureza superficial; | reduz a fissuração a quente na ZAC. | 0 | 1 | pt |  |  |  | 1
10 | 46 | O maior problema ao soldar aços inoxidáveis martensíticos é: | crescimento de grãos na ZAC; | precipitação de carboneto na ZAC; | fissuração na ZAC; | distorção. | 2 | 1 | pt |  |  |  | 1
10 | 47 | Em que faixa de temperaturas pode ocorrer a precipitação de carboneto na soldagem de aços inoxidáveis austeníticos? | 200 °C a 400 °C. | 300 °C a 500 °C. | 400 °C a 700 °C. | 450 °C a 850 °C. | 3 | 1 | pt |  |  |  | 1
10 | 48 | Ao soldar aços inoxidáveis austeníticos, a precipitação de carboneto pode ser evitada: | mantendo a temperatura de interpasse alta o suficiente (500 °C a 600 °C); | aplicando um pós-aquecimento (500 °C a 600 °C) durante, pelo menos, 1 hora; | reduzindo a velocidade de soldagem; | limitando o nível de carbono no metal de base. | 3 | 1 | pt |  |  |  | 1
10 | 49 | Ao soldar aços inoxidáveis austeníticos, a precipitação de carboneto pode ser evitada: | mantendo a temperatura de interpasse alta o suficiente (500 °C a 600 °C); | aplicando um pós-aquecimento (500 °C a 600 °C) durante, pelo menos, 1 hora; | reduzindo a velocidade de soldagem; | adicionando estabilizadores. | 3 | 1 | pt |  |  |  | 1
10 | 50 | Ao soldar aços inoxidáveis austeníticos, a precipitação de carboneto pode ser evitada: | mantendo a temperatura de interpasse alta o suficiente (500 °C a 600 °C); | aplicando um pós-aquecimento (500 °C a 600 °C) durante, pelo menos, 1 hora; | reduzindo a velocidade de soldagem; | usando um aporte térmico o baixo possível. | 3 | 1 | pt |  |  |  | 1
10 | 51 | Ao soldar aços inoxidáveis austeníticos, a precipitação de carboneto pode ser evitada: | mantendo a temperatura de interpasse alta o suficiente (500 °C a 600 °C); | aplicando um pós-aquecimento (500 °C a 600 °C) durante, pelo menos, 1 hora; | reduzindo a velocidade de soldagem; | aplicando o resfriamento rápido controlado. | 3 | 1 | pt |  |  |  | 1
10 | 52 | Se uma liga de níquel de endurecimento por precipitação for soldada, que tipo de metal de adição deve ser selecionado? | Um com alta ductilidade. | Um que também é endurecido por precipitação. | Um que é endurecido por solução sólida. | Um com teor de carbono muito baixo. | 1 | 1 | pt |  |  |  | 1
10 | 53 | Na soldagem MIG/MAG (GMAW) de ligas de níquel, qual gás de proteção é normalmente usado? | CO2. | Mistura argônio + CO2. | Mistura argônio + O2. | Argônio puro ou uma mistura de argônio + hélio. | 3 | 1 | pt |  |  |  | 1
10 | 54 | Onde os materiais revestidos por cladeamento são usados? | Onde a resistência à abrasão é necessária. | Em aplicações criogênicas. | Para estruturas leves. | Onde é necessária alta ductilidade. | 0 | 1 | pt |  |  |  | 1
10 | 55 | Onde os materiais revestidos por cladeamento são usados? | Em aplicações de alta temperatura; | Em aplicações criogênicas. | Para estruturas leves. | Onde é necessária alta ductilidade. | 0 | 1 | pt |  |  |  | 1
10 | 56 | Onde os materiais revestidos por cladeamento são usados? | Onde a resistência à corrosão é necessária. | Em aplicações criogênicas. | Para estruturas leves. | Onde é necessária alta ductilidade. | 0 | 1 | pt |  |  |  | 1
10 | 57 | A microestrutura de uma determinada região da Zona Afetada pelo Calor na soldagem a arco elétrico vai depender dos parâmetros do ciclo térmico aplicado. Quais seriam microestruturas nos pontos “a” e “b” para um aço estrutural e o ciclo térmico mostrado? | a - grãos finos de austenita, b - granulação fina composta por placas de ferrita, podendo conter perlita, bainita ou martensita; | a - grãos finos de austenita, b - engrossamento da perlita; | a – grãos grosseiros de austenita, b – uma estrutura grosseira, com placas de ferrita, podendo conter perlita, bainita ou martensita; | a - grãos grosseiros de austenita, b – granulação fina. | 2 | 1 | pt | M2.pt.Fig.10-57 |  |  | 1
10 | 58 | A microestrutura de uma determinada região da Zona Afetada pelo Calor na soldagem a arco elétrico vai depender dos parâmetros do ciclo térmico aplicado. Quais seriam microestruturas nos pontos “a” e “b” para um aço estrutural e o ciclo térmico mostrado? | a - grãos finos de austenita, b - granulação fina composta por placas de ferrita, podendo conter perlita, bainita ou martensita; | a - grãos finos de austenita, b - engrossamento da perlita; | a – granulação fina de austenita, b – granulação fina de ferrita + perlita; | a - grãos grosseiros de austenita, b – granulação fina. | 2 | 1 | pt | M2.pt.Fig.10-58 |  |  | 1
10 | 59 | A microestrutura de uma determinada região da Zona Afetada pelo Calor na soldagem a arco elétrico vai depender dos parâmetros do ciclo térmico aplicado. Quais seriam microestruturas nos pontos “a” e “b” para um aço estrutural e o ciclo térmico mostrado? | a - grãos finos de austenita, b - granulação fina composta por placas de ferrita, podendo conter perlita, bainita ou martensita; | a - grãos finos de austenita, b - engrossamento da perlita; | a – granulação fina de austenita, b – granulação fina de ferrita + perlita; | a - transformação parcial da austenita, b - microestrutura de ferrita e de austenita retida ou transformada em perlita, bainita ou martensita. | 3 | 1 | pt | M2.pt.Fig.10-59 |  |  | 1
10 | 60 | A microestrutura de uma determinada região da Zona Afetada pelo Calor na soldagem a arco elétrico vai depender dos parâmetros do ciclo térmico aplicado. Quais seriam microestruturas nos pontos “a” e “b” para um aço estrutural e o ciclo térmico mostrado? | a - grãos finos de austenita, b - granulação fina composta por placas de ferrita, podendo conter perlita, bainita ou martensita; | a - grãos finos de austenita, b - engrossamento da perlita; | a – granulação fina de austenita, b – granulação fina de ferrita + perlita; | a - possível engrossamento da perlita, b – ferrita + perlita. | 3 | 1 | pt | M2.pt.Fig.10-60 |  |  | 1
10 | 61 | Este diagrama esquemático (curva de aquecimento-resfriamento, linha cheia de cor verde) mostra um tratamento térmico do tipo: | Solubilização; | Normalização; | Revenimento; | Alívio de Tensões. | 2 | 1 | pt | M2.pt.Fig.10-61 |  |  | 1
10 | 62 | É um exemplo de: | Solidificação equiaxial da zona fundida do cordão de solda; | Solidificação epitaxial da zona fundida do cordão de solda; | Solidificação equiaxial da zona afetada pelo calor do cordão de solda; | Solidificação epitaxial da zona afetada pelo calor do cordão de solda. | 1 | 1 | pt | M2.pt.Fig.10-62 |  |  | 1
10 | 63 | É um exemplo de corrosão ... | uniforme (ou geral); | por frestas; | por pites; | galvânica. | 0 | 1 | pt | M2.pt.Fig.10-63 |  |  | 1
10 | 64 | É um exemplo de corrosão ... | uniforme (ou geral); | por frestas; | por pites; | galvânica. | 3 | 1 | pt | M2.pt.Fig.10-64 |  |  | 1
10 | 65 | Entre estes quatro processos de execução de revestimentos (por arco submerso “Weld Overlay”, por “Lining” (forro), por laminação a quente e por soldagem por explosão), qual deles deixa o ar aprisionado na interface substrato - revestimento? | Chapeamento (“Cladding”) pela soldagem por explosão EXW. | Chapeamento (“Cladding”) realizado pela laminação a quente ROW | Chapeamento do tipo forro (“Lining”). | Sobrecamada (“Weld Overlay”) pela SAW. | 2 | 1 | pt | M2.pt.Fig.10-65 |  |  | 1
10 | 66 | [11 empty] | 0
10 | 67 | [11 empty] | 0
10 | 68 | [11 empty] | 0
10 | 69 | [11 empty] | 0
10 | 70 | [11 empty] | 0
10 | 71 | [11 empty] | 0
10 | 72 | [11 empty] | 0
10 | 73 | [11 empty] | 0
10 | 74 | [11 empty] | 0
10 | 75 | [11 empty] | 0
10 | 76 | [11 empty] | 0
10 | 77 | [11 empty] | 0
10 | 78 | [11 empty] | 0
10 | 79 | [11 empty] | 0
10 | 80 | [11 empty] | 0
10 | 81 | [11 empty] | 0
10 | 82 | [11 empty] | 0
10 | 83 | [11 empty] | 0
10 | 84 | [11 empty] | 0
10 | 85 | [11 empty] | 0
10 | 86 | [11 empty] | 0
10 | 87 | [11 empty] | 0
10 | 88 | [11 empty] | 0
10 | 89 | [11 empty] | 0
10 | 90 | [11 empty] | 0
10 | 91 | [11 empty] | 0
10 | 92 | [11 empty] | 0
10 | 93 | [11 empty] | 0
10 | 94 | [11 empty] | 0
10 | 95 | [11 empty] | 0
10 | 96 | [11 empty] | 0
10 | 97 | [11 empty] | 0
10 | 98 | [11 empty] | 0
10 | 99 | [11 empty] | 0
10 | 100 | [11 empty] | 0
10 | 101 | [11 empty] | 0
10 | 102 | [11 empty] | 0
10 | 103 | [11 empty] | 0
10 | 104 | [11 empty] | 0
10 | 105 | [11 empty] | 0
10 | 106 | [11 empty] | 0
10 | 107 | [11 empty] | 0
10 | 108 | [11 empty] | 0
10 | 109 | [11 empty] | 0
10 | 110 | [11 empty] | 0
10 | 111 | [11 empty] | 0
10 | 112 | [11 empty] | 0
10 | 113 | [11 empty] | 0
10 | 114 | [11 empty] | 0
10 | 115 | [11 empty] | 0
10 | 116 | [11 empty] | 0
10 | 117 | [11 empty] | 0
10 | 118 | [11 empty] | 0
10 | 119 | [11 empty] | 0
10 | 120 | [11 empty] | 0
10 | 121 | [11 empty] | 0
10 | 122 | [11 empty] | 0
10 | 123 | [11 empty] | 0
10 | 124 | [11 empty] | 0
10 | 125 | [11 empty] | 0
10 | 126 | [11 empty] | 0
10 | 127 | [11 empty] | 0
10 | 128 | [11 empty] | 0
10 | 129 | [11 empty] | 0
10 | 130 | [11 empty] | 0
10 | 131 | [11 empty] | 0
10 | 132 | [11 empty] | 0
10 | 133 | [11 empty] | 0
10 | 134 | [11 empty] | 0
10 | 135 | [11 empty] | 0
10 | 136 | [11 empty] | 0
10 | 137 | [11 empty] | 0
10 | 138 | [11 empty] | 0
10 | 139 | [11 empty] | 0
10 | 140 | [11 empty] | 0
10 | 141 | [11 empty] | 0
10 | 142 | [11 empty] | 0
10 | 143 | [11 empty] | 0
10 | 144 | [11 empty] | 0
10 | 145 | [11 empty] | 0
10 | 146 | [11 empty] | 0
10 | 147 | [11 empty] | 0
10 | 148 | [11 empty] | 0
10 | 149 | [11 empty] | 0
10 | 150 | [11 empty] | 0

## Nível 11
NÍVEL | Nº | PERGUNTA | RESPOSTA 0 | RESPOSTA 1 | RESPOSTA 2 | RESPOSTA 3 | GABARITO: 0,1,2,3 | Tema: 0,1,2,3 | Idioma | Ilustração | Referência | Origem |  | Número de Questões do Nível
11 | 1 | Em relação aos Diagramas de Equilíbrio de Fase, assinale a alternativa correta: | Os diagramas de equilíbrio constituem um mapa das fases que compõe um material em função da composição química e da temperatura. | Os diagramas de fase são construídos através de métodos de matemática analítica. | Nos diagramas de fase, a regra da alavanca permite que se calcule a composição química de cada fase presente. | Os diagramas TTT e CCT são outras formas de diagramas de equilíbrio de fase. | 0 | 1 | pt |  |  |  | 1 | 63
11 | 2 | Em relação aos Diagramas de Equilíbrio de Fase, assinale a alternativa correta: | Os diagramas de equilíbrio constituem um mapa das fases que compõe um material em função da composição química e da cinética de transformação. | Os diagramas de fase podem ser construídos através de métodos analíticos ou físicos como por dilatômetros ou análise térmica. | Nos diagramas de fase, a regra da alavanca permite que se calcule a composição química de cada fase presente. | Os diagramas TTT e CCT são outras formas de diagramas de equilíbrio de fase. | 1 | 1 | pt |  |  |  | 1
11 | 3 | Em relação aos Diagramas de Equilíbrio de Fase, assinale a alternativa correta: | Os diagramas de equilíbrio constituem um mapa das fases que compõe um material em função da composição química e da cinética de transformação. | Os diagramas de fase são construídos através de métodos de matemática analítica. | Nos diagramas de fase, a regra da alavanca permite que se calcule a percentagem das fases (quantidades relativas das fases) presentes. | Os diagramas TTT e CCT são outras formas de diagramas de equilíbrio de fase. | 2 | 1 | pt |  |  |  | 1
11 | 4 | Em relação aos Diagramas de Equilíbrio de Fase, assinale a alternativa correta: | Os diagramas de equilíbrio constituem um mapa das fases que compõe um material em função da composição química e da cinética de transformação. | Os diagramas de fase são construídos através de métodos de matemática analítica. | Nos diagramas de fase, a regra da alavanca permite que se calcule a composição química de cada fase presente. | Os diagramas de fase não informam nada sobre a cinética de transformação. Esta informação é obtida através dos diagramas TTT ou CCT. | 3 | 1 | pt |  |  |  | 1
11 | 5 | Marque a alternativa correta ao respeito dos processos de conformação mecânica realizados a frio ou a quente. | O trabalho a frio aumenta a dureza e o limite de resistência à tração e reduz o alongamento pois os grãos se soldam uns aos outros, dificultando o movimento relativo entre eles. | Um material submetido à conformação mecânica realizada a temperaturas acima da temperatura de recristalização do material não encrua permanentemente. | A recuperação é a restauração das propriedades do metal trabalhado a quente sem que ocorra mudança na microestrutura. | A recristalização é a substituição da estrutura trabalhada a quente por um novo grupo de grãos livres de deformação. | 1 | 1 | pt |  |  |  | 1
11 | 6 | Marque a alternativa correta ao respeito dos processos de conformação mecânica realizados a frio ou a quente. | O trabalho a frio aumenta a dureza e o limite de resistência à tração e reduz o alongamento pois os grãos se soldam uns aos outros, dificultando o movimento relativo entre eles. | Um material encrua permanentemente apenas a ser submetido à conformação mecânica realizada a temperaturas acima da temperatura de recristalização do material. | A recuperação é a restauração das propriedades do metal trabalhado a frio sem que ocorra mudança na microestrutura. | A recristalização é a substituição da estrutura trabalhada a quente por um novo grupo de grãos livres de deformação. | 2 | 1 | pt |  |  |  | 1
11 | 7 | Marque a alternativa correta ao respeito dos processos de conformação mecânica realizados a frio ou a quente. | O trabalho a frio aumenta a dureza e o limite de resistência à tração e reduz o alongamento pois os grãos se soldam uns aos outros, dificultando o movimento relativo entre eles. | Um material encrua permanentemente apenas a ser submetido à conformação mecânica realizada a temperaturas acima da temperatura de recristalização do material. | A recuperação é a restauração das propriedades do metal trabalhado a quente sem que ocorra mudança na microestrutura. | A recristalização é a substituição da estrutura trabalhada a frio por um novo grupo de grãos livres de deformação. | 3 | 1 | pt |  |  |  | 1
11 | 8 | Um aço com cerca de 0,8% C, resfriado lentamente a partir da austenita, apresentará, na temperatura ambiente, uma microestrutura constituída essencialmente de: | Ferrita alfa. | Bainita. | Perlita. | Cementita. | 2 | 1 | pt |  |  |  | 1
11 | 9 | Quando uma redução de peso e espessura é necessária em uma estrutura, que tipo de aço deve ser usado? | Aço de baixa liga de alta resistência. | Aço inoxidável ferrítico. | Aço inoxidável austenítico. | Aço inoxidável martensítico. | 0 | 1 | pt |  |  |  | 1
11 | 10 | Qual das alternativas a seguir é a microestrutura mais dura? | Perlita. | Ferrita. | Austenita. | Cementita. | 3 | 1 | pt |  |  |  | 1
11 | 11 | Qual das alternativas a seguir é a microestrutura mais macia à temperatura ambiente? | Perlita. | Ferrita. | Austenita. | Cementita. | 1 | 1 | pt |  |  |  | 1
11 | 12 | A capacidade de um material existir em duas ou mais estruturas atômicas sem alterar a composição é: | alotropia; | politropia; | supertropia; | dualtropia. | 0 | 1 | pt |  |  |  | 1
11 | 13 | O refino de grão em um aço promove: | Aumento de resistência ao escoamento por tração; | Aumento de resistência à fluência; | Aumento de resistência à corrosão; | Aumento de dureza e ductilidade. | 0 | 1 | pt |  |  |  | 1
11 | 14 | A temperatura de interpasse durante a soldagem de aço inoxidável austenítico: | deve sempre ser controlada para materiais grossos; | deve sempre ser mantida acima de 150 °C; | deve sempre ser mantida abaixo de 150 °C; | só deve ser controlada para placas muito finas. | 2 | 1 | pt |  |  |  | 1
11 | 15 | Na soldagem MIG/MAG (GMAW), uma pequena adição de oxigênio ao argônio irá: | reduzir a estabilidade do arco; | reduzir a penetração; | fazer com que a temperatura do metal fundido diminua; | fazer com que a temperatura do metal fundido aumente; | 3 | 1 | pt |  |  |  | 1
11 | 16 | Quando o níquel é adicionado ao aço inoxidável, qual das seguintes propriedades é aumentada? | Resistência à corrosão. | Usinabilidade. | Resistência à fadiga térmica. | Estabilização de carbono. | 0 | 1 | pt |  |  |  | 1
11 | 17 | Quando o níquel é adicionado ao aço inoxidável, qual das seguintes propriedades é aumentada? | Usinabilidade. | Ductilidade. | Resistência à fadiga térmica. | Estabilização de carbono. | 1 | 1 | pt |  |  |  | 1
11 | 18 | Quando o níquel é adicionado ao aço inoxidável, qual das seguintes propriedades é aumentada? | Resistência à fadiga térmica. | Estabilização de carbono. | Soldabilidade. | Usinabilidade. | 2 | 1 | pt |  |  |  | 1
11 | 19 | Quando o níquel é adicionado ao aço inoxidável, qual das seguintes propriedades é aumentada? | Resistência elétrica. | Estabilização de carbono. | Usinabilidade. | Resistência à fadiga térmica. | 0 | 1 | pt |  |  |  | 1
11 | 20 | Quando o níquel é adicionado ao aço inoxidável, qual das seguintes propriedades é aumentada? | Valores de impacto a temperaturas mais baixas. | Estabilização de carbono. | Usinabilidade. | Resistência à fadiga térmica. | 0 | 1 | pt |  |  |  | 1
11 | 21 | O cobre exibe como uma propriedade física: | baixa resistência mecânica (300 N/mm2, comparando com aprox. 700 N/mm2 para o aço); | baixa condutividade térmica; | baixa tenacidade; | baixa usinabilidade. | 0 | 1 | pt |  |  |  | 1
11 | 22 | Quando soldando cobre, deve-se atentar para o fato: | do cobre ter alta afinidade pelo nitrogênio; | da baixa resistência a corrosão em relação aos muitos fluidos corrosivos; | da baixa fluidez da fase liquida (fase fundida); | da alta condutividade térmica que pode causar falta de fusão (ou dificuldade de fusão). | 3 | 1 | pt |  |  |  | 1
11 | 23 | Quando soldando cobre, deve-se atentar para o fato: | do cobre ter alta afinidade pelo nitrogênio; | da baixa resistência a corrosão em relação aos muitos fluidos corrosivos; | da baixa fluidez da fase liquida (fase fundida); | da giração de óxidos. | 3 | 1 | pt |  |  |  | 1
11 | 24 | Quando soldando cobre, deve-se atentar para o fato: | do cobre ter alta afinidade pelo nitrogênio; | da baixa resistência a corrosão em relação aos muitos fluidos corrosivos; | da baixa fluidez da fase liquida (fase fundida); | da elevada expansão térmica que pode causar a geração das tensões residuais e a fissuração. | 3 | 1 | pt |  |  |  | 1
11 | 25 | O carbono é presente no aço como: | elemento de liga intersticial nos aços baixo carbono e como elemento substitucional nos aços médio e alto carbono; | elemento de liga intersticial; | elemento de liga substitucional; | em solução solida com uma solubilidade plena. | 1 | 1 | pt |  |  |  | 1
11 | 26 | O carbono é presente no aço como: | elemento de liga intersticial nos aços baixo carbono e como elemento substitucional nos aços médio e alto carbono; | em solução solida, com uma solubilidade limitada; | elemento de liga substitucional; | em solução solida com uma solubilidade plena. | 1 | 1 | pt |  |  |  | 1
11 | 27 | É o processo de soldagem mais recomendado para níquel e ligas de níquel: | OFW; | MMA (SMAW); | TIG (GTAW); | SAW. | 2 | 1 | pt |  |  |  | 1
11 | 28 | É o processo de soldagem mais recomendado para níquel e ligas de níquel: | OFW; | MMA (SMAW); | MIG/MAG (GMAW); | SAW. | 2 | 1 | pt |  |  |  | 1
11 | 29 | É o processo de soldagem NÃO recomendado para níquel e ligas de níquel: | MIG/MAG (GMAW); | MMA (SMAW); | OFW; | SAW. | 2 | 1 | pt |  |  |  | 1
11 | 30 | Qual das seguintes propriedades NÃO depende da estrutura cristalina do aço? | Elasticidade. | Condutividade térmica. | Expansão térmica. | Alongamento. | 0 | 1 | pt |  |  |  | 1
11 | 31 | Um aço inoxidável austenítico 18Cr 10 Ni não será sensível à corrosão intergranular depois da soldagem caso seu teor de carbono for: | menos de que 0,03%; | mais de que 0,03%; | menos de que 0,3%; | menos de que 0,3%, mas se o aço tem também 1% de titânio. | 0 | 1 | pt |  |  |  | 1
11 | 32 | A corrosão intergranular em aços inoxidáveis austeníticos ocorre em regiões adjacentes ao cordão de solda. Que ação deve ser tomada, para evitar tais problemas de corrosão? | Usar um consumível superligado. | Escolher um aço inoxidável com um teor de carbono inferior a 0,03%. | Realizar um tratamento térmico a 600 °C durante 1 h imediatamente após a soldagem é terminada. | Realizar um tratamento térmico a 200 °C durante 1 h imediatamente após a soldagem é terminada. | 1 | 1 | pt |  |  |  | 1
11 | 33 | Para a transformação martensítica, é verdade que: | a martensita ocorre apenas no sistema de liga de ferro - ferro carboneto; | a transformação martensítica é baseada em fenômenos de difusão; | a transformação martensítica consiste em substituição da solução sólida intersticial do carbono no ferro pela solução sólida substitucional do carbono com o aumento da dureza; | a quantidade de martensita produzida não depende do tempo gasto pelo material a uma temperatura específica. | 3 | 1 | pt |  |  |  | 1
11 | 34 | Para a transformação martensítica, é verdade que: | a martensita ocorre apenas no sistema de liga de ferro - ferro carboneto; | a transformação martensítica é baseada em fenômenos de difusão; | a transformação martensítica consiste em substituição da solução sólida intersticial do carbono no ferro pela solução sólida substitucional do carbono com o aumento da dureza; | a transformação martensítica depende da velocidade de resfriamento da região austenítica. | 3 | 1 | pt |  |  |  | 1
11 | 35 | Em que área de ZAC existe a possibilidade de encontrar martensita? | Na região de ZAC que foi aquecida ligeiramente acima de A1. | Numa linha estreita entre ZAC e o material de base. | Na área normalizada próxima a A3. | Na região de crescimento de grãos próxima à linha de fusão. | 0 | 1 | pt |  |  |  | 1
11 | 36 | O que poderia ter causado a geração de pequenas trincas na raiz de solda do aço com Ceq = 0,5%? | Alta temperatura de pré-aquecimento que propiciou a formação de martensita na zona afetada pelo calor. | Tempo de pré-aquecimento longo demais que propiciou a formação de martensita na zona afetada pelo calor. | Baixa temperatura de pré-aquecimento que deixou formar martensita na zona afetada pelo calor. | Velocidade de soldagem baixa demais que propiciou a formação de martensita na zona afetada pelo calor. | 2 | 1 | pt |  |  |  | 1
11 | 37 | O que é o aço inoxidável duplex? | Um aço inoxidável com uma estrutura ferritico-martensítica (50% de ferrita e 50% de martensita). | Um aço inoxidável com uma estrutura ferritico-austenítica (50% de ferrita e 50% de austenita). | Um aço inoxidável com uma estrutura austenítico-martensítica (50% de austenita e 50% de martensíta). | Um aço inoxidável com uma estrutura de 50% de austenita primária e 50% de austenita secundária. | 1 | 1 | pt |  |  |  | 1
11 | 38 | A qual dos seguintes grupos de liga pertence hastelloy? | Níquel + cobre. | Níquel + ferro. | Níquel + cromo. | Níquel + molibdênio. | 3 | 1 | pt |  |  |  | 1
11 | 39 | Qual afirmação sobre as propriedades do alumínio está correta? | O módulo de Young do alumínio é cerca de três vezes menor que o do aço. | O módulo de Young do alumínio é cerca de 10 vezes menor que o do ferro fundido (material muito duro). | O módulo de Young do alumínio é menor que o do aço, mas maior que o do cobre. | Os valores do módulo de Young do alumínio, do aço ao carbono e do cobre são muito próximos, em torno de 200 GPa. | 0 | 1 | pt |  |  |  | 1
11 | 40 | Austenita é: | uma mistura de perlita e cementita; | o carboneto de ferro Fe3C; | uma solução limitada de carbono em ferro delta; | uma solução limitada de carbono em ferro gama. | 3 | 1 | pt |  |  |  | 1
11 | 41 | O que podemos encontrar em um diagrama de fases? | A quantidade de cada fase presente no estado de equilíbrio. | As reações químicas que podem ocorrer. | As alterações para uma reação química, ocorrendo em condições definidas. | As alterações para uma reação química, ocorrendo sob diferentes temperaturas. | 0 | 1 | pt |  |  |  | 1
11 | 42 | Qual das seguintes afirmações é correta quando se trata da presença de enxofre em um aço não ligado? | Aumenta o risco de trincas a frio. | Aumenta o tamanho de grãos na ZAC. | Aumenta o risco de trincas a quente. | Aumenta o tamanho de grãos na zona fundida da solda. | 2 | 1 | pt |  |  |  | 1
11 | 43 | Qual das seguintes afirmações é correta quando se trata da presença de enxofre em um aço não ligado? | Aumenta o risco de trincas a frio. | Aumenta o tamanho de grãos na ZAC. | Aumenta o risco de trinca por decoesão lamelar. | Aumenta o tamanho de grãos na zona fundida da solda. | 2 | 1 | pt |  |  |  | 1
11 | 44 | Qual das seguintes afirmações é correta quando se trata da presença de enxofre em um aço não ligado? | Aumenta o risco de trincas a frio. | Aumenta o tamanho de grãos na ZAC. | Leva a baixa soldabilidade. | Aumenta o tamanho de grãos na zona fundida da solda. | 2 | 1 | pt |  |  |  | 1
11 | 45 | O efeito do molibdénio num aço resistente à fluência é: | Melhorar a resistência a trincas; | Melhorar a resistência à fluência; | Melhorar a resistência ao impacto; | Melhorar a resistência à corrosão sob altas temperaturas. | 1 | 1 | pt |  |  |  | 1
11 | 46 | De um modo geral, as ligas de alumínio têm uma ampla gama de temperaturas de solidificação e, por consequência, há um grande risco de ocorrência de: | perfuração; | inclusões não metálicas; | trincas a frio; | trincas a quente. | 3 | 1 | pt |  |  |  | 1
11 | 47 | A dureza do aço pode ser aumentada adicionando como uma liga: | cromo; | alumínio; | enxofre; | fósforo. | 0 | 1 | pt |  |  |  | 1
11 | 48 | A dureza do aço pode ser aumentada adicionando como uma liga: | molibdênio; | alumínio; | enxofre; | fósforo. | 0 | 1 | pt |  |  |  | 1
11 | 49 | Em que intervalo de temperatura se forma o carboneto de cromo (soldagem de aços inoxidáveis)? | entre 100 e 300 °C. | entre 300 e 600 °C. | entre 600 e 900 °C. | entre 900 e 1200 °C. | 2 | 1 | pt |  |  |  | 1
11 | 50 | Ao soldar aços inoxidáveis, a fim de evitar a formação de carbonetos de cromo, é importante: | manter a temperatura de soldagem entre 600 e 900 °C; | minimizar o tempo de soldagem no intervalo de temperaturas de 600 até 900 °C; | limitar a temperatura de pré-aquecimento abaixo de 600 °C; | realizar tratamento térmico de pós-soldagem a 590 °C. | 1 | 1 | pt |  |  |  | 1
11 | 51 | Em qual faixa de temperatura ocorre a corrosão intergranular em soldas de aço inoxidável? | entre 100 e 300 °C. | entre 300 e 600 °C. | entre 600 e 900 °C. | entre 900 e 1200 °C. | 2 | 1 | pt |  |  |  | 1
11 | 52 | Quais ligas de níquel você escolheria para dutos de exaustão de turbojatos de aeronave? | Ligas Monel. | Ligas Inconel. | Ligas Incoloy. | Ligas Nicromo. | 1 | 1 | pt |  |  |  | 1
11 | 53 | Como você pode evitar a corrosão intergranular em soldas de aço inoxidável? | Usando um aço estabilizado com Zr. | Aumentando o teor de Cr no material de adição. | Aumentando a temperatura de pré-aquecimento. | Usando um aço estabilizado com Ti. | 3 | 1 | pt |  |  |  | 1
11 | 54 | Como você pode evitar a corrosão intergranular em soldas de aço inoxidável? | Usando um aço estabilizado com Zr. | Aumentando o teor de Cr no material de adição. | Aumentando a temperatura de pré-aquecimento. | Usando um aço com C <0,03%. | 3 | 1 | pt |  |  |  | 1
11 | 55 | Esta figura mostra uma célula unitária da rede cristalina do tipo CFC da liga Fe-C com um átomo de carbono no seu centro. Esse tipo de microestrutura é conhecido como: | austenita; | perlita; | ledeburita; | martensita. | 0 | 1 | pt | M2.pt.Fig.11-55 |  |  | 1
11 | 56 | Esta figura apresenta uma das células unitárias da rede cristalina. Qual é o nome dela e como se chama a respectiva microestrutura? | Hexagonal Compacta (HC), austenita. | Hexagonal Simples, perlita. | Tetragonal de Corpo Centrado, martensita. | Tetragonal Simples, martensita | 2 | 1 | pt | M2.pt.Fig.11-56 |  |  | 1
11 | 57 | Esta figura apresenta dois tipos de solução sólida de metais. Eles são: | a – solução sólida auto-substitucional; b - solução sólida intersticial; | a – solução sólida substitucional; b - solução sólida compacta; | a – solução sólida intersticial; b - solução sólida substitucional; | a – solução sólida substitucional; b - solução sólida intersticial. | 3 | 1 | pt | M2.pt.Fig.11-57 |  |  | 1
11 | 58 | Um aço recozido com 0,2% de carbono tem uma microestrutura composta pelos seguintes microconstituintes: | Ferrita e cementita em fases distintas (aço eutetóide); | Somente perlita (aço eutetóide); | Somente bainíta (aço hipereutetóide); | Ferrita e perlita (aço hipoeutetóide). | 3 | 1 | pt | M2.pt.Fig.11-58 |  |  | 1
11 | 59 | Qual junta soldada das mostradas na figura é menos propícia a trincas de arrancamento lamelar (também conhecidas como trincas de decoesão lamelar ou trincas interlamelares) na chapa “a”? | 1 | 2 | 3 | 4 | 0 | 1 | pt | M2.pt.Fig.11-59 |  |  | 1
11 | 60 | A orientação do corpo de prova em relação à direção de laminação influencia na resistência ao impacto do material. Qual seria a mais provável concordância entre os corpos de prova “A”, “B”, “C” e as curvas “1”, “2”, “3”? | 1 – A, 2 – B e 3 – C; | 1 – A, 2 – C e 3 – B; | 1 – B, 2 – A e 3 – C; | 1 – B, 2 – C e 3 – A. | 0 | 1 | pt | M2.pt.Fig.11-60 |  |  | 1
11 | 61 | É um exemplo de corrosão ... | uniforme (ou geral); | por frestas; | por pites; | galvânica. | 2 | 1 | pt | M2.pt.Fig.11-61 |  |  | 1
11 | 62 | Qual sucessão de etapas está correta para a soldagem de um aço cladeado (por exemplo, pela laminação a quente) caso houver acesso dos dois lados? | 1 | 2 | 3 | 4 | 2 | 1 | pt | M2.pt.Fig.11-62 |  |  | 1
11 | 63 | Qual sucessão de etapas está correta para soldagem de um aço cladeado (por exemplo, pela laminação a quente) caso houver acesso apenas do lado do clad? | 1 | 2 | 3 | 4 | 1 | 1 | pt | M2.pt.Fig.11-63 |  |  | 1
11 | 64 | [6 empty] | 1 | pt |  |  |  | 0
11 | 65 | [6 empty] | 1 | pt |  |  |  | 0
11 | 66 | [6 empty] | 1 | pt |  |  |  | 0
11 | 67 | [6 empty] | 1 | pt |  |  |  | 0
11 | 68 | [11 empty] | 0
11 | 69 | [11 empty] | 0
11 | 70 | [11 empty] | 0
11 | 71 | [11 empty] | 0
11 | 72 | [11 empty] | 0
11 | 73 | [11 empty] | 0
11 | 74 | [11 empty] | 0
11 | 75 | [11 empty] | 0
11 | 76 | [11 empty] | 0
11 | 77 | [11 empty] | 0
11 | 78 | [11 empty] | 0
11 | 79 | [11 empty] | 0
11 | 80 | [11 empty] | 0
11 | 81 | [11 empty] | 0
11 | 82 | [11 empty] | 0
11 | 83 | [11 empty] | 0
11 | 84 | [11 empty] | 0
11 | 85 | [11 empty] | 0
11 | 86 | [11 empty] | 0
11 | 87 | [11 empty] | 0
11 | 88 | [11 empty] | 0
11 | 89 | [11 empty] | 0
11 | 90 | [11 empty] | 0
11 | 91 | [11 empty] | 0
11 | 92 | [11 empty] | 0
11 | 93 | [11 empty] | 0
11 | 94 | [11 empty] | 0
11 | 95 | [11 empty] | 0
11 | 96 | [11 empty] | 0
11 | 97 | [11 empty] | 0
11 | 98 | [11 empty] | 0
11 | 99 | [11 empty] | 0
11 | 100 | [11 empty] | 0
11 | 101 | [11 empty] | 0
11 | 102 | [11 empty] | 0
11 | 103 | [11 empty] | 0
11 | 104 | [11 empty] | 0
11 | 105 | [11 empty] | 0
11 | 106 | [11 empty] | 0
11 | 107 | [11 empty] | 0
11 | 108 | [11 empty] | 0
11 | 109 | [11 empty] | 0
11 | 110 | [11 empty] | 0
11 | 111 | [11 empty] | 0
11 | 112 | [11 empty] | 0
11 | 113 | [11 empty] | 0
11 | 114 | [11 empty] | 0
11 | 115 | [11 empty] | 0
11 | 116 | [11 empty] | 0
11 | 117 | [11 empty] | 0
11 | 118 | [11 empty] | 0
11 | 119 | [11 empty] | 0
11 | 120 | [11 empty] | 0
11 | 121 | [11 empty] | 0
11 | 122 | [11 empty] | 0
11 | 123 | [11 empty] | 0
11 | 124 | [11 empty] | 0
11 | 125 | [11 empty] | 0
11 | 126 | [11 empty] | 0
11 | 127 | [11 empty] | 0
11 | 128 | [11 empty] | 0
11 | 129 | [11 empty] | 0
11 | 130 | [11 empty] | 0
11 | 131 | [11 empty] | 0
11 | 132 | [11 empty] | 0
11 | 133 | [11 empty] | 0
11 | 134 | [11 empty] | 0
11 | 135 | [11 empty] | 0
11 | 136 | [11 empty] | 0
11 | 137 | [11 empty] | 0
11 | 138 | [11 empty] | 0
11 | 139 | [11 empty] | 0
11 | 140 | [11 empty] | 0
11 | 141 | [11 empty] | 0
11 | 142 | [11 empty] | 0
11 | 143 | [11 empty] | 0
11 | 144 | [11 empty] | 0
11 | 145 | [11 empty] | 0
11 | 146 | [11 empty] | 0
11 | 147 | [11 empty] | 0
11 | 148 | [11 empty] | 0
11 | 149 | [11 empty] | 0
11 | 150 | [11 empty] | 0

## Nível 12
NÍVEL | Nº | PERGUNTA | RESPOSTA 0 | RESPOSTA 1 | RESPOSTA 2 | RESPOSTA 3 | GABARITO: 0,1,2,3 | Tema: 0,1,2,3 | Idioma | Ilustração | Referência | Origem |  | Número de Questões do Nível
12 | 1 | Assinale a alternativa correta sobre as microestruturas dos aços ao carbono: | A ferrita é uma solução do carbono no ferro gama (estrutura CCC). | A austenita é a solução sólida intersticial de carbono no ferro gama (estrutura CFC). | A austenita é uma solução sólida intersticial de ferro gama contendo carbono no contorno de grãos (estrutura HC). | A martensita é a solução sólida intersticial de carbono no ferro gama (estrutura CFC). | 1 | 1 | pt |  |  |  | 1 | 67
12 | 2 | Assinale a alternativa correta sobre as microestruturas dos aços ao carbono: | A ferrita é uma solução do carbono no ferro gama (estrutura CCC). | A austenita é uma solução sólida intersticial de ferro gama contendo carbono no contorno de grãos (estrutura HC). | A ferrita é a solução sólida do carbono no ferro alfa e no ferro delta (estrutura CCC). | A martensita é a solução sólida intersticial de carbono no ferro gama (estrutura CFC). | 2 | 1 | pt |  |  |  | 1
12 | 3 | A presença de perlita nos aços carbono é característica: | somente de aços com 0,76% C, independente da velocidade de resfriamento adotada. | de aços com menos do que 0,76% C, mas somente quando submetidos a resfriamentos rápidos. | de aços com 0,76% C, mas somente quando submetidos a resfriamentos rápidos. | de aços com qualquer quantidade de carbono, mas normalmente quando submetidos a resfriamentos lentos ou moderadamente lentos. | 3 | 1 | pt |  |  |  | 1
12 | 4 | Em relação às trincas por reaquecimento, é correto afirmar: | Podem acontecer durante tratamentos térmicos de alívio de tensão e/ou trabalho prolongado em altas temperaturas. | São evitadas por preaquecimento, pelo fato de impedir difusão de hidrogênio para a ZAC. | Acontecem preferencialmente na ZAC, somente em aços laminados e com esforços no sentido da espessura da chapa. | São evitadas se o cordão de solda for de aço inoxidável, mesmo que aplicando tratamento térmico. | 0 | 1 | pt |  |  |  | 1
12 | 5 | Em relação às trincas por reaquecimento, é correto afirmar: | Elas estão relacionadas à precipitação de carbonetos na ZAC de grãos grosseiros durante o tratamento térmico de alívio de tensão. | São evitadas por preaquecimento, pelo fato de impedir difusão de hidrogênio para a ZAC. | Acontecem preferencialmente na ZAC, somente em aços laminados e com esforços no sentido da espessura da chapa. | São evitadas se o cordão de solda for de aço inoxidável, mesmo que aplicando tratamento térmico. | 0 | 1 | pt |  |  |  | 1
12 | 6 | Qual ferro fundido irá dobrar antes de quebrar? | Nodular. | Branco. | Cinzento. | Cinzento maleável. | 0 | 1 | pt |  |  |  | 1
12 | 7 | O níquel, quando adicionado aos aços inoxidáveis, | Aumenta a ductilidade, mas diminuir os valores de impacto. | Aumenta os valores de impacto, mas diminui a resistência à fadiga. | Aumenta a resistência à corrosão, mas reduz a condutividade térmica. | Aumenta a resistência à fadiga e aumenta a condutividade elétrica. | 2 | 1 | pt |  |  |  | 1
12 | 8 | Um aço recozido com 0,2% de carbono tem uma microestrutura composta por seguintes constituintes: | Martensita, ferrita acicular e bainita; | Ferrita e perlita; | Ferrita e martensita; | Microestrutura parcialmente bainítica. | 1 | 1 | pt |  |  |  | 1
12 | 9 | O ferro fundido branco serve como a matéria prima para fazer: | Ferro fundido maleável. | aço de baixo carbono. | ferro forjado. | ferro dúctil. | 0 | 1 | pt |  |  |  | 1
12 | 10 | O ferro fundido maleável é produzido a partir de: | Ferro fundido cinzento; | Ferro gusa e sucata de aço; | Ferro fundido branco; | Aço de alto carbono. | 2 | 1 | pt |  |  |  | 1
12 | 11 | Misturas de gás argônio + hidrogênio são adequadas para GTAW/TIG de qual material de base? | Aços inoxidáveis austeníticos. | Aços de carbono de alta resistência. | Aços de baixa liga. | Alumínio. | 0 | 1 | pt |  |  |  | 1
12 | 12 | Misturas de gás argônio + hidrogênio são adequadas para GTAW/TIG de qual material de base? | Aços de carbono de alta resistência. | Ligas à base de níquel. | Aços de baixa liga. | Alumínio. | 1 | 1 | pt |  |  |  | 1
12 | 13 | A soldagem multi-passe com cordões estreitos de peças de aço ao carbono, que não sofrem nenhum tipo de restrição, irá: | Resultar em uma estrutura de grãos mais finas que a solda de passe único. | Causar menos distorção do que a solda de passe único. | Produzir maior tensão residual do que a solda de passe único. | assegurar maior ductilidade do que a solda de passe único. | 0 | 1 | pt |  |  |  | 1
12 | 14 | O cobre exibe como uma propriedade química: | elevada solubilidade de muitos elementos; | a impossibilidade de reação com o nitrogênio, hidrogênio e halogênios; | alta solubilidade de oxigênio; | baixa resistência a corrosão em relação a muitos fluidos corrosivos. | 0 | 1 | pt |  |  |  | 1
12 | 15 | O cobre exibe como uma propriedade química: | uma solubilidade de oxigênio muito baixa (próximo a "zero"); | a impossibilidade de reação com o nitrogênio, hidrogênio e halogênios; | alta solubilidade de oxigênio; | baixa resistência a corrosão em relação a muitos fluidos corrosivos. | 0 | 1 | pt |  |  |  | 1
12 | 16 | O cobre exibe como uma propriedade química: | a impossibilidade de reação com o nitrogênio, hidrogênio e carbono; | alta solubilidade de oxigênio; | baixa solubilidade de muitos elementos em cobre; | baixa resistência a corrosão em relação a muitos fluidos corrosivos. | 0 | 1 | pt |  |  |  | 1
12 | 17 | O cobre exibe como uma propriedade química: | boa resistência a corrosão em relação a muitos fluidos corrosivos; | a impossibilidade de reação com o nitrogênio, hidrogênio e halogênios; | alta solubilidade de oxigênio; | baixa solubilidade de muitos elementos em cobre. | 0 | 1 | pt |  |  |  | 1
12 | 18 | O cobre exibe como uma propriedade química: | baixa afinidade pelo oxigênio (reage muito lentamente com o oxigênio atmosférico); | a impossibilidade de reação com o nitrogênio, hidrogênio e halogênios; | baixa solubilidade de muitos elementos em cobre; | baixa resistência a corrosão em relação a muitos fluidos corrosivos. | 0 | 1 | pt |  |  |  | 1
12 | 19 | Componentes soldados que operarem em temperaturas criogênicas podem ser construídos, dependendo do nível da mais baixa temperatura, de: | aços baixa liga resistentes à fluência; | aços martensíticos modificados ao Cr (9 e 12%); | aços carbono estruturais, com teor de carbono maior do que 0,2%; | aços austeníticos CrNi. | 3 | 1 | pt |  |  |  | 1
12 | 20 | Componentes soldados que operarem em temperaturas criogênicas podem ser construídos, dependendo do nível da mais baixa temperatura, de: | aços baixa liga resistentes à fluência; | aços martensíticos modificados ao Cr (9 e 12%); | aços carbono estruturais, com teor de carbono maior do que 0,2%; | aços duplex e superduplex. | 3 | 1 | pt |  |  |  | 1
12 | 21 | Componentes soldados que operarem em temperaturas criogênicas podem ser construídos, dependendo do nível da mais baixa temperatura, de: | aços baixa liga resistentes à fluência; | aços martensíticos modificados ao Cr (9 e 12%); | aços carbono estruturais, com teor de carbono maior do que 0,2%; | aços 3 e 9% ao Ni. | 3 | 1 | pt |  |  |  | 1
12 | 22 | Componentes soldados que operarem em temperaturas criogênicas podem ser construídos, dependendo do nível da mais baixa temperatura, de: | aços baixa liga resistentes à fluência; | aços martensíticos modificados ao Cr (9 e 12%); | aços carbono estruturais, com teor de carbono maior do que 0,2%; | aços estruturais baixa-liga baixo-carbono. | 3 | 1 | pt |  |  |  | 1
12 | 23 | Sob alta ampliação, o grafite em ferro fundido nodular é visto como: | esferas arredondadas; | flocos arredondados; | flocos alongados; | formas retangulares. | 0 | 1 | pt |  |  |  | 1
12 | 24 | A soldabilidade de uma junta dissimilar entre aço carbono e aço inoxidável é dependente: | das composições dos metais de base; | do teor de carbono nos metais de base; | da diferença nas temperaturas de fusão destes aços; | das características magnéticas dos mesmos (sopro magnético!). | 0 | 1 | pt |  |  |  | 1
12 | 25 | A soldabilidade de uma junta dissimilar entre aço carbono e aço inoxidável é dependente: | da composição do metal de adição; | do teor de carbono nos metais de base; | da diferença nas temperaturas de fusão destes aços; | das características magnéticas dos mesmos (sopro magnético!). | 0 | 1 | pt |  |  |  | 1
12 | 26 | A soldabilidade de uma junta dissimilar entre aço carbono e aço inoxidável é dependente: | da diluição; | do teor de carbono nos metais de base; | da diferença nas temperaturas de fusão destes aços; | das características magnéticas dos mesmos (sopro magnético!). | 0 | 1 | pt |  |  |  | 1
12 | 27 | Em relação aos aços com granulometria refinada, assinale a alternativa correta: | Na soldagem de aços com granulometria refinada, ocorre uma região de crescimento de grão na ZAC devido ao ciclo térmico. Este crescimento de grão é irreversível. | Todo aço de granulação fina tem ZAC martensitica, devido a maior temperabilidade de um material de grãos finos; | O tratamento térmico para refino de grão é feito pela austenização e resfriamento rápido (água ou óleo), para evitar crescimento de grãos; | A adição de elementos de liga refina a estrutura de grãos do aço uma vez que favorece a nucleação heterogênea. | 3 | 1 | pt |  |  |  | 1
12 | 28 | Em relação aos aços com granulometria refinada, assinale a alternativa correta: | Na soldagem de aços com granulometria refinada, ocorre uma região de crescimento de grão na ZAC devido ao ciclo térmico. Este crescimento de grão é irreversível. | Todo aço de granulação fina tem ZAC martensitica, devido a maior temperabilidade de um material de grãos finos; | O tratamento térmico para refino de grão é feito pela austenização e resfriamento rápido (água ou óleo), para evitar crescimento de grãos; | O refino de grão aumenta a resistência do material, pois diminui o caminho médio percorrido pelas discordâncias. | 3 | 1 | pt |  |  |  | 1
12 | 29 | Em relação aos aços com granulometria refinada, assinale a alternativa correta: | Na soldagem de aços com granulometria refinada, ocorre uma região de crescimento de grão na ZAC devido ao ciclo térmico. Este crescimento de grão é irreversível. | Todo aço de granulação fina tem ZAC martensitica, devido a maior temperabilidade de um material de grãos finos; | O tratamento térmico para refino de grão é feito pela austenização e resfriamento rápido (água ou óleo), para evitar crescimento de grãos; | Pode-se refinar o grão de um aço através de encruamento seguido de tratamento térmico de recristalização. | 3 | 1 | pt |  |  |  | 1
12 | 30 | Qual dos seguintes elementos favorece à formação da austenita? | Cromo. | Molibdênio. | Silício. | Manganês. | 3 | 1 | pt |  |  |  | 1
12 | 31 | Qual dos seguintes elementos favorece à formação da austenita? | Cromo. | Molibdênio. | Silício. | Níquel. | 3 | 1 | pt |  |  |  | 1
12 | 32 | Qual dos seguintes elementos favorece à formação da austenita? | Alumínio. | Titânio. | Vanádio. | Cobalto. | 3 | 1 | pt |  |  |  | 1
12 | 33 | Qual dos seguintes elementos favorece à formação da austenita? | Alumínio. | Titânio. | Vanádio. | Carbono. | 3 | 1 | pt |  |  |  | 1
12 | 34 | Qual dos seguintes elementos favorece à formação da austenita? | Cromo. | Zircônio. | Nióbio. | Nitrogênio. | 3 | 1 | pt |  |  |  | 1
12 | 35 | Qual é o fator que favorece ao crescimento dos grãos nas ZACs de juntas soldadas de aço? | A troca da corrente contínua pela corrente alternada. | A presença do H2 difusível. | A estrutura ferrítica do metal base. | O aumento de número de passes. | 2 | 1 | pt |  |  |  | 1
12 | 36 | A adição do vanádio como o micro-ligante do metal de solda assegura um efeito positivo: | possibilitando a formação da estrutura refinada; | reduzindo a temperatura de transição dúctil-frágil; | aumentando a resistência à corrosão; | melhorando a conformabilidade a frio. | 0 | 1 | pt |  |  |  | 1
12 | 37 | A proteção contra o desgaste é conseguida por: | proteção catódica; | galvanização; | pintura; | revestimento. | 3 | 1 | pt |  |  |  | 1
12 | 38 | A proteção contra o desgaste é conseguida por: | proteção catódica; | galvanização; | pintura; | nitretação. | 3 | 1 | pt |  |  |  | 1
12 | 39 | Ferritização (transformação de fase austenítica em ferrítica) na ZAC é típica para os aços: | austeníticos; | ferríticos; | duplex; | martencíticos. | 2 | 1 | pt |  |  |  | 1
12 | 40 | Qual é o único método de aumento da resistência que simultaneamente aumenta a resistência mecânica e a dureza? | Endurecimento de solução sólida. | Endurecimento por precipitação. | Trabalho a frio. | Refino de grãos. | 3 | 1 | pt |  |  |  | 1
12 | 41 | A corrosão intergranular em um aço inoxidável austenítico é mais provável em: | uma junta soldada resfriada lentamente; | uma junta soldada resfriada rapidamente; | um aço inoxidável de baixo carbono (< 0,02%); | aços inoxidáveis com adições de Ti e Nb. | 0 | 1 | pt |  |  |  | 1
12 | 42 | A corrosão intergranular em um aço inoxidável austenítico é mais provável em: | um aço inoxidável de alto carbono; | uma junta soldada resfriada rapidamente; | um aço inoxidável de baixo carbono (< 0,02%); | aços inoxidáveis com adições de Ti e Nb. | 0 | 1 | pt |  |  |  | 1
12 | 43 | A corrosão intergranular em um aço inoxidável austenítico é menos provável em: | aço inoxidável com alto teor de cromo (por exemplo, grau 310 / 310S); | uma junta soldada resfriada lentamente; | um aço inoxidável de alto carbono; | aços inoxidáveis sem adições de Ti e Nb. | 0 | 1 | pt |  |  |  | 1
12 | 44 | Juntas soldadas de aço Cr-Ni austenítico são propensas a: | formação de trincas a frio; | formação de trincas a frio, se não aplicar o pré-aquecimento; | formação de trincas a quente; | formação de trincas lamelares. | 2 | 1 | pt |  |  |  | 1
12 | 45 | Juntas soldadas de aço Cr-Ni austenítico são propensas a: | formação de trincas a frio; | formação de trincas a frio, se não aplicar o pré-aquecimento; | precipitação da fase delta; | formação de trincas lamelares. | 2 | 1 | pt |  |  |  | 1
12 | 46 | Dentre os prejuízos gerados pela baixa temperatura nos aços, pode-se apontar: | Redução da dureza; | Redução da resistência à fluência; | Redução da temperatura de transição "dúctil - frágil"; | Redução de tensão de escoamento. | 3 | 1 | pt |  |  |  | 1
12 | 47 | Dentre os prejuízos gerados pela baixa temperatura nos aços, pode-se apontar: | Redução da dureza; | Redução da resistência à fluência; | Redução da temperatura de transição "dúctil - frágil"; | Redução da tenacidade. | 3 | 1 | pt |  |  |  | 1
12 | 48 | Dentre os prejuízos gerados pela baixa temperatura nos aços, pode-se apontar: | Redução da dureza; | Redução da resistência à fluência; | Redução da temperatura de transição "dúctil - frágil"; | Redução da ductilidade. | 3 | 1 | pt |  |  |  | 1
12 | 49 | Dentre os prejuízos gerados pela baixa temperatura nos aços, pode-se apontar: | Redução da dureza; | Redução da resistência à fluência; | Redução da temperatura de transição "dúctil - frágil"; | Redução da tensão de ruptura. | 3 | 1 | pt |  |  |  | 1
12 | 50 | A que tipo de corrosão o alumínio e suas ligas soldáveis são sensíveis? | Corrosão seletiva. | Corrosão intergranular. | Corrosão localizada. | Corrosão por atrito. | 1 | 1 | pt |  |  |  | 1
12 | 51 | Quais elementos são responsáveis pela temperabilidade em aços inoxidáveis martensíticos? | Molibdênio e vanádio. | Cromo e carbono. | Molibdênio e carbono. | Cromo e vanádio. | 1 | 1 | pt |  |  |  | 1
12 | 52 | Qual das seguintes ligas à base de níquel contém cobre? | Incoloy. | Monel. | Inconel. | Hastelloy B. | 1 | 1 | pt |  |  |  | 1
12 | 53 | O grupo de ligas denominadas "Hastelloys" contém: | níquel e cobre; | níquel e nióbio; | níquel e molibdênio; | níquel e titânio. | 2 | 1 | pt |  |  |  | 1
12 | 54 | Quais propriedades serão melhoradas com a adição de níquel ao aço ou ligas? | Dureza. | Resistência à fissuração a quente. | Estabilização da microestrutura ferrítica. | Redução do coeficiente de expansão térmica. | 0 | 1 | pt |  |  |  | 1
12 | 55 | Quais propriedades serão melhoradas com a adição de níquel ao aço ou ligas? | Propriedades de impacto (a temperatura de transição dúctil-para-frágil diminui). | Resistência à fissuração a quente. | Estabilização da microestrutura ferrítica. | Redução do coeficiente de expansão térmica. | 0 | 1 | pt |  |  |  | 1
12 | 56 | Qual das alternativas a seguir é amplamente usada para turbinas a gás? | Ligas Incoloy. | Ligas Nicromo. | Ligas Nimonic. | Ligas Hastelloy. | 2 | 1 | pt |  |  |  | 1
12 | 57 | Esta figura apresenta quatro defeitos pontuais da rede cristalina. Eles são: | 1 - átomo auto-substitucional; 2 – átomo intersticial; 3 – vazio; 4 - átomo substitucional; | 1 - átomo auto-intersticial; 2 - átomo intersticial; 3 – vazio; 4 - átomo substitucional; | 1 - átomo duplicado; 2 - átomo intersticial; 3 – vazio; 4 - átomo substitucional; | 1 - átomo intersticial do tipo 1; 2 - átomo intersticial do tipo 2; 3 – vazio; 4 - átomo substitucional. | 1 | 1 | pt | M2.pt.Fig.12-57 |  |  | 1
12 | 58 | Esta figura apresenta quatro defeitos pontuais da rede cristalina. Eles são: | 1 - átomo auto-substitucional; 2 – átomo intersticial; 3 – vazio; 4 - átomo substitucional; | 1 - átomo auto-intersticial; 2 - átomo intersticial; 3 – vazio; 4 - átomo substitucional; | 1 – átomo substitucional pequeno; 2 - átomo intersticial; 3 – vazio; 4 - átomo substitucional grande; | 1 - átomo intersticial do tipo 1; 2 - átomo intersticial do tipo 2; 3 – vazio; 4 - átomo substitucional. | 2 | 1 | pt | M2.pt.Fig.12-58 |  |  | 1
12 | 59 | Como se chamam os pontos “a” e “b” no diagrama de fases Fe-C? | a - ponto de transformação eutética, b - ponto de transformação eutetóide; | a - ponto de transformação eutetóide, b - ponto de transformação eutética; | a - ponto de transformação hipoeutetóide, b - ponto de transformação peritética; | a - ponto de transformação peritética, b - ponto de transformação hipoeutetóide. | 1 | 1 | pt | M2.pt.Fig.12-59 |  |  | 1
12 | 60 | Este diagrama esquemático (curva de resfriamento de cor verde) mostra um tratamento térmico do tipo: | Têmpera; | Tratamento isotérmico de Austêmpera; | Tratamento isotérmico de Martêmpera; | Revenimento. | 0 | 1 | pt | M2.pt.Fig.12-60 |  |  | 1
12 | 61 | A curva “Extensão – Tempo” mostrada na figura representa uma curva típica do ensaio de: | transição “dúctil – frágil” para aço; | tração para aços (uma curva real); | fluência para aços; | alongamento para aços. | 2 | 1 | pt | M2.pt.Fig.12-61 |  |  | 1
12 | 62 | A curva mostrada na figura representa uma curva típica do ensaio de fluência para aços. Quais são os eixos dela? | 1 | 2 | 3 | 4 | 0 | 1 | pt | M2.pt.Fig.12-62 |  |  | 1
12 | 63 | É um exemplo de corrosão ... | uniforme (ou geral); | por frestas; | por pites; | galvânica. | 1 | 1 | pt | M2.pt.Fig.12-63 |  |  | 1
12 | 64 | A corrosão sob tensão surge quando estão presentes três fatores (além de um tempo suficiente para que o fenômeno ocorra). Qual fator está faltando? | Material susceptível. | Reação galvânica. | Alto teor de hidrogênio difusível no metal. | Tensão de compressão. | 0 | 1 | pt | M2.pt.Fig.12-64 |  |  | 1
12 | 65 | A corrosão sob tensão surge quando estão presentes três fatores (além de um tempo suficiente para que o fenômeno ocorra). Qual fator está faltando? | Reação galvânica. | Tensão de tração. | Alto teor de hidrogênio difusível no metal. | Tensão de compressão. | 1 | 1 | pt | M2.pt.Fig.12-65 |  |  | 1
12 | 66 | A corrosão sob tensão surge quando estão presentes três fatores (além de um tempo suficiente para que o fenômeno ocorra). Qual fator está faltando? | Reação galvânica. | Alto teor de hidrogênio difusível no metal. | Meio corrosivo. | Tensão de compressão. | 2 | 1 | pt | M2.pt.Fig.12-66 |  |  | 1
12 | 67 | Entre estes quatro processos de execução de revestimentos (por arco submerso “Weld Overlay”, por “Lining” (forro), por laminação a quente e por soldagem por explosão), qual deles é mais apropriado para um revestimento duro? | Chapeamento (“Cladding”) pela soldagem por explosão (EXW). | Chapeamento (“Cladding”) pela laminação a quente (ROW). | Chapeamento do tipo forro (“Lining”). | Sobrecamada (“Weld Overlay”) pela SAW. | 3 | 1 | pt | M2.pt.Fig.12-67 |  |  | 1
12 | 68 | [6 empty] | 1 | pt |  |  |  | 0
12 | 69 | [6 empty] | 1 | pt |  |  |  | 0
12 | 70 | [11 empty] | 0
12 | 71 | [11 empty] | 0
12 | 72 | [11 empty] | 0
12 | 73 | [11 empty] | 0
12 | 74 | [11 empty] | 0
12 | 75 | [11 empty] | 0
12 | 76 | [11 empty] | 0
12 | 77 | [11 empty] | 0
12 | 78 | [11 empty] | 0
12 | 79 | [11 empty] | 0
12 | 80 | [11 empty] | 0
12 | 81 | [11 empty] | 0
12 | 82 | [11 empty] | 0
12 | 83 | [11 empty] | 0
12 | 84 | [11 empty] | 0
12 | 85 | [11 empty] | 0
12 | 86 | [11 empty] | 0
12 | 87 | [11 empty] | 0
12 | 88 | [11 empty] | 0
12 | 89 | [11 empty] | 0
12 | 90 | [11 empty] | 0
12 | 91 | [11 empty] | 0
12 | 92 | [11 empty] | 0
12 | 93 | [11 empty] | 0
12 | 94 | [11 empty] | 0
12 | 95 | [11 empty] | 0
12 | 96 | [11 empty] | 0
12 | 97 | [11 empty] | 0
12 | 98 | [11 empty] | 0
12 | 99 | [11 empty] | 0
12 | 100 | [11 empty] | 0
12 | 101 | [11 empty] | 0
12 | 102 | [11 empty] | 0
12 | 103 | [11 empty] | 0
12 | 104 | [11 empty] | 0
12 | 105 | [11 empty] | 0
12 | 106 | [11 empty] | 0
12 | 107 | [11 empty] | 0
12 | 108 | [11 empty] | 0
12 | 109 | [11 empty] | 0
12 | 110 | [11 empty] | 0
12 | 111 | [11 empty] | 0
12 | 112 | [11 empty] | 0
12 | 113 | [11 empty] | 0
12 | 114 | [11 empty] | 0
12 | 115 | [11 empty] | 0
12 | 116 | [11 empty] | 0
12 | 117 | [11 empty] | 0
12 | 118 | [11 empty] | 0
12 | 119 | [11 empty] | 0
12 | 120 | [11 empty] | 0
12 | 121 | [11 empty] | 0
12 | 122 | [11 empty] | 0
12 | 123 | [11 empty] | 0
12 | 124 | [11 empty] | 0
12 | 125 | [11 empty] | 0
12 | 126 | [11 empty] | 0
12 | 127 | [11 empty] | 0
12 | 128 | [11 empty] | 0
12 | 129 | [11 empty] | 0
12 | 130 | [11 empty] | 0
12 | 131 | [11 empty] | 0
12 | 132 | [11 empty] | 0
12 | 133 | [11 empty] | 0
12 | 134 | [11 empty] | 0
12 | 135 | [11 empty] | 0
12 | 136 | [11 empty] | 0
12 | 137 | [11 empty] | 0
12 | 138 | [11 empty] | 0
12 | 139 | [11 empty] | 0
12 | 140 | [11 empty] | 0
12 | 141 | [11 empty] | 0
12 | 142 | [11 empty] | 0
12 | 143 | [11 empty] | 0
12 | 144 | [11 empty] | 0
12 | 145 | [11 empty] | 0
12 | 146 | [11 empty] | 0
12 | 147 | [11 empty] | 0
12 | 148 | [11 empty] | 0
12 | 149 | [11 empty] | 0
12 | 150 | [11 empty] | 0

## Nível 13
NÍVEL | Nº | PERGUNTA | RESPOSTA 0 | RESPOSTA 1 | RESPOSTA 2 | RESPOSTA 3 | GABARITO: 0,1,2,3 | Tema: 0,1,2,3 | Idioma | Ilustração | Referência | Origem |  | Número de Questões do Nível
13 | 1 | Em relação aos aços comuns ao carbono com até 0,20% de C, é correto afirmar que: | a aplicação de pós-aquecimento é desnecessária, devido ao baixo carbono equivalente; | a fácil formação de martensita na ZAC reduz enormemente a soldabilidade dos mesmos; | velocidade de resfriamento muito alta favorece a formação de ledeburita na região de grãos grosseiros; | o pré-aquecimento torna-se obrigatório para garantir a expulsão de hidrogênio antes de resfriar até a temperatura ambiente. | 0 | 1 | pt |  |  |  | 1 | 69
13 | 2 | Em relação ao pós-aquecimento em uma junta soldada de aços para permitir a difusão de H2 para o meio externo, diminuindo o teor de H2 residual, é correto dizer: | É aplicado às temperaturas entre 100 a 150 °C por períodos de até 2 horas; | É aplicado às temperaturas entre 150 a 200 °C por períodos de até 1 hora; | É aplicado em temperaturas entre 200 a 300 °C por períodos nunca superiores a 10 min para evitar deformação plástica; | É aplicado às temperaturas entre 200 a 300 °C por períodos de 2 até 6 horas, ou até mais. | 3 | 1 | pt |  |  |  | 1
13 | 3 | Em relação às reações que ocorrem na poça de fusão durante a soldagem de um aço carbono, pode-se afirmar que: | Na soldagem MAG com proteção de CO2 puro, o uso de arames com teores de Si e Mn muito baixos previne a formação de porosidade (evita a formação de óxidos); | Escórias básicas favorecem a obtenção de menores teores de oxigênio no metal depositado; | O hidrogênio absorvido na poça de fusão não escapa totalmente do metal líquido antes e durante a sua solidificação, podendo gerar porosidade em soldas de aço ao carbono; | Escórias ácidas favorecem a obtenção de menores teores de O2, Si, Mn, P e S no metal depositado. | 1 | 1 | pt |  |  |  | 1
13 | 4 | Em relação às reações que ocorrem na poça de fusão durante a soldagem de um aço carbono, pode-se afirmar que: | Na soldagem MAG com proteção de CO2 puro, o uso de arames com teores de Si e Mn muito baixos previne a formação de porosidade (evita a formação de óxidos); | Escórias ácidas favorecem a maiores teores de óxidos no metal depositado; | O hidrogênio absorvido na poça de fusão não escapa totalmente do metal líquido antes e durante a sua solidificação, podendo gerar porosidade em soldas de aço ao carbono; | Escórias ácidas favorecem a obtenção de menores teores de O2, Si, Mn, P e S no metal depositado. | 1 | 1 | pt |  |  |  | 1
13 | 5 | Um material é considerado sendo de baixa soldabilidade: | Quando o material distorce de forma exagerada durante a soldagem; | Quando o soldador precisa de conhecimentos profundos sobre o material em questão; | Quando, em adição aos procedimentos comuns de soldagem, outras ações são necessárias, como pré-aquecimento, tratamento térmico, controle do aporte térmico, etc.; | Quando o resultado da soldagem não é previsível. | 2 | 1 | pt |  |  |  | 1
13 | 6 | Caso duas peças da mesma classe de aço, mas de diferentes origens e desconhecidos tratamentos tiverem valores de dureza próximos, isto pode significar que: | ambas as peças apresentam exatamente a mesma microestrutura; | ambas possuem certamente a mesma tenacidade; | garantidamente ambas foram produzidas pelo mesmo fabricante. | ambas as peças têm grande probabilidade de apresentar a mesma resistência média à tração; | 3 | 1 | pt |  |  |  | 1
13 | 7 | Qual das seguintes ligas NÃO É uma liga de alumínio tratada termicamente? | EN AW-Al Si10Mg. | EN AW-Al Cu2,5Mg. | EN AW-AlSi1MgMn. | EN AW-AlMg3Mn. | 3 | 1 | pt |  |  |  | 1
13 | 8 | Qual das seguintes ligas NÃO É uma liga de alumínio tratada termicamente? | EN AW-Al Si10Mg. | EN AW-Al Cu2,5Mg. | EN AW-AlSi1MgMn. | EN AW-AlMg4,5Mn0,7. | 3 | 1 | pt |  |  |  | 1
13 | 9 | Quão alta é a tensão na ponta do entalhe durante o ensaio de implante? | Mais alto de que a tensão de escoamento. | Igual à tensão de escoamento. | 75% da tensão de escoamento. | Igual ao limite de resistência. | 0 | 1 | pt |  |  |  | 1
13 | 10 | Qual é a afirmação correta no que diz respeito ao teste de dureza? | HV aplica-se à junta soldada. | HB aplica-se ao metal duro. | As amostras de teste HV não necessitam de polimento. | O método HRC não usa penetradores com a esfera de aço. | 0 | 1 | pt |  |  |  | 1
13 | 11 | Qual é a afirmação correta no que diz respeito ao teste de dureza? | O diamante é usado para penetrar no teste HRC. | HB aplica-se ao metal duro. | As amostras de teste HV não necessitam de polimento. | O método HRC não usa penetradores com a esfera de aço. | 0 | 1 | pt |  |  |  | 1
13 | 12 | Um dos testes para a avaliação de características do aço Cr-Mo em altas temperaturas é denominado: | teste de dureza; | teste de ruptura por fluência; | teste de fadiga; | teste de impacto Charpy. | 1 | 1 | pt |  |  |  | 1
13 | 13 | Trincas a quente em aços não ligados ocorrem principalmente: | na zona afetada pelo calor (ZAC); | na linha de fusão; | no metal de solda; | no metal de base. | 2 | 1 | pt |  |  |  | 1
13 | 14 | Em relação a técnicas para evitar trincas de hidrogênio em juntas de aços, é correto: | Usar preaquecimento para reduzir a dureza da microestrutura da ZAC grosseira; | Usar consumíveis de baixo teor de oxigênio; | Usar pós-aquecimento após 48 horas da realização da soldagem; | Usar consumíveis de aço inoxidável ferrítico para fazer o cordão. | 0 | 1 | pt |  |  |  | 1
13 | 15 | Em relação a técnicas para evitar trincas de H2 em juntas de aços, é correto: | Usar preaquecimento para reduzir a dureza da microestrutura da ZAC grosseira; | Usar tratamento térmico de alívio de tensões após 48 horas da realização da soldagem; | Usar pós-aquecimento (> 200 °C) após 48 horas da realização da soldagem; | Usar consumíveis de aço inoxidável ferrítico para fazer o cordão. | 0 | 1 | pt |  |  |  | 1
13 | 16 | Em relação a técnicas para evitar trincas de hidrogênio em juntas de aços, é correto: | Usar preaquecimento para reduzir a dureza da microestrutura da ZAC grosseira; | Usar preaquecimento para permitir a difusão de H2 para o meio externo, diminuindo o teor de H2 residual; | Usar pós-aquecimento após 48 horas da realização da soldagem; | Usar consumíveis de aço inoxidável ferrítico para fazer o cordão. | 0 | 1 | pt |  |  |  | 1
13 | 17 | Em relação a técnicas para evitar trincas de H2 no metal fundido de juntas de aços, é correto: | Usar consumíveis de aço inoxidável austenítico para fazer cordões; | Usar tratamento térmico de alívio de tensões após 48 horas da realização da soldagem; | Usar preaquecimento para permitir a difusão de H2 para o meio externo, diminuindo o teor de H2 residual; | Usar consumíveis de aço inoxidável ferrítico para fazer o cordão. | 0 | 1 | pt |  |  |  | 1
13 | 18 | Em relação a técnicas para evitar trincas de hidrogênio em juntas de aços, é correto: | Usar pós-aquecimento (> 200 °C) imediatamente após a realização da soldagem; | Usar consumíveis de baixo teor de oxigênio; | Usar pós-aquecimento (> 200 °C) após 48 horas da realização da soldagem; | Usar consumíveis de aço inoxidável ferrítico para fazer o cordão. | 0 | 1 | pt |  |  |  | 1
13 | 19 | É um dos fatores que favorecem a geração de trincas por hidrogênio em juntas de aços: | alto nível de restrição dos componentes da junta; | uso de consumíveis de aço inoxidável austenítico para fazer cordões; | uso de pós-aquecimento imediatamente após a realização da soldagem; | uso de preaquecimento. | 0 | 1 | pt |  |  |  | 1
13 | 20 | É um dos fatores que favorecem a geração de trincas por hidrogênio em juntas de aços: | uso de chapas grossas (acima de 20 mm) como um dos fatores de restrição da junta; | uso de consumíveis de aço inoxidável austenítico para fazer cordões; | uso de pós-aquecimento imediatamente após a realização da soldagem; | uso de preaquecimento. | 0 | 1 | pt |  |  |  | 1
13 | 21 | Qual é a principal vantagem dos aços revestidos (cladeados)? | A estrutura fica mais leve. | Eles são mais finos, portanto, menos consumíveis de soldagem serão necessários. | Eles são caracterizados por uma boa soldabilidade. | Baixo custo. | 3 | 1 | pt |  |  |  | 1
13 | 22 | Que tipo de teste de dureza usa um penetrador de diamante em forma de cone? | Rockwell A, C e D. | Rockwell B e E. | Rockwell F e G. | Rockwell H e K. | 0 | 1 | pt |  |  |  | 1
13 | 23 | Qual é a diferença entre os testes Charpy e Izod? | O teste Charpy mede a tenacidade de material, enquanto o teste Izod mede a resistência ao impacto de material. | O Izod segura a amostra no vertical com o entalhe voltado para o pêndulo, enquanto o Charpy segura a amostra no horizontal com o entalhe voltado para o pêndulo. | O Charpy segura a amostra no vertical com o entalhe voltado para o pêndulo, enquanto o Izod segura a amostra no horizontal com o entalhe voltado para o pêndulo. | No teste Charpy, a amostra é presa pela extremidade inferior, e no teste Izod ela é presa por ambas as extremidades. | 1 | 1 | pt |  |  |  | 1
13 | 24 | Em uma solda multipasse, qual passe exibirá grãos colunares grossos? | Passe de raiz. | Passe quente. | Passe de enchimento. | Passe de acabamento. | 3 | 1 | pt |  |  |  | 1
13 | 25 | Inclusões não metálicas em soldas de topo de aços ao carbono são consideradas imperfeições. Que outras imperfeições elas podem originar? | Falta de fusão e falta de penetração. | Trincas e falta de fusão. | Porosidade e falta de fusão. | Porosidade e trincas. | 3 | 1 | pt |  |  |  | 1
13 | 26 | Sobre o pré-aquecimento da junta de aços inoxidáveis austeníticos é correto dizer: | deve ser feito à temperatura não superior a 100 °C; | deve ser feito à temperatura não superior a 200 °C; | deve ser feito à temperatura calculada com base no carbono equivalente e na espessura da chapa; | a junta de aços inoxidáveis austeníticos, usualmente, não precisa ser pré-aquecida. | 3 | 1 | pt |  |  |  | 1
13 | 27 | Como deve ser evitada a fissuração a quente na soldagem de aços inoxidáveis austeníticos? | Aplicando pré-aquecimento. | Aplicando baixo aporte de calor. | Aplicando tratamento térmico pós-soldagem. | Mantendo a temperatura interpasse acima de 200 °C. | 1 | 1 | pt |  |  |  | 1
13 | 28 | O que determina o Número de Ferrita (FN)? | A quantidade de ferrita em aços inoxidáveis ferríticos. | A quantidade de ferrita em aços inoxidáveis austeníticos. | A quantidade de ferrita em aços inoxidáveis martensíticos. | A quantidade de ferrita em aços de alta resistência tratados termomecanicamente. | 1 | 1 | pt |  |  |  | 1
13 | 29 | O que determina o Número de Ferrita (FN)? | A quantidade de ferrita em aços inoxidáveis ferríticos. | A quantidade de ferrita em aços inoxidáveis duplex. | A quantidade de ferrita em aços inoxidáveis martensíticos. | A quantidade de ferrita em aços de alta resistência tratados termomecanicamente. | 1 | 1 | pt |  |  |  | 1
13 | 30 | Por que os testes de dobramento são usados nos procedimentos de aprovação de soldadores? | Porque revelam apenas defeitos de solda (falta de fusões, porosidade, trincas) e não mostram outras imperfeições de solda insignificantes. | Porque os testes de dobramento (livres e guiados) são os únicos que podem quantificar propriedades mecânicas de metal. | Pois os testes de dobramento revelam muitas descontinuidades internas, como falta de fusão, porosidade, trincas, que podem ser induzidas pelo soldador. | Porque é o único teste destrutivo prescrito para aprovações de soldadores. | 2 | 1 | pt |  |  |  | 1
13 | 31 | Por que os testes de dobramento são usados para aprovação de especificações de procedimento de soldagem? | Porque revelam apenas defeitos de solda (falta de fusão, porosidade, trincas) e não apresentam outras imperfeições de solda insignificantes. | Porque os testes de dobramento (livres e guiados) são os únicos que podem quantificar propriedades mecânicas de metal. | Porque a deformação por tração causa rachaduras e rupturas da amostra se sua zona afetada pelo calor (ZAC) for dura e quebradiça (como resultado de procedimento de soldagem incorreto). | Porque é o único teste destrutivo prescrito para aprovação de especificações de procedimento de soldagem. | 2 | 1 | pt |  |  |  | 1
13 | 32 | O que é o tempo t8/5? | Tempo de transformação da austenita na faixa entre 800 °C e 500 °C. | Tempo de transformação isotérmica entre 800 °C e 500 °C. | Tempo de aquecimento entre 500 °C e 800 °C. | Tempo de resfriamento entre 800 °C e 500 °C. | 3 | 1 | pt |  |  |  | 1
13 | 33 | Em que temperatura começa o crescimento e grãos na zona afetada pelo calor de uma junta soldada de aço carbono? | Acima da temperatura de transformação de martensita. | Acima de 723 ºC. | Acima de 1100 °C (crescimento do grão de austeníta). | Acima da temperatura Ac1 (crescimento de grão de ferríta). | 2 | 1 | pt |  |  |  | 1
13 | 34 | Trincas de reaquecimento: | sempre ocorrem no metal de solda e na ZAC de qualquer tipo de aços Cr-Mo; | não dependem do nível de tensões residuais; | sempre se desenvolvem como uma fissuração intergranular; | sempre se desenvolvem do lado de dentro do grão devido ao aumento dos micro-vazios. | 2 | 1 | pt |  |  |  | 1
13 | 35 | Quais fatores aumentarão a susceptibilidade à fissuração a frio? | Uma junta soldada com alto nível de tensões residuais, alto teor de hidrogênio difusível e uma microestrutura frágil. | Uma junta soldada com alto nível de tensões de compressão, com alto teor de hidrogênio difusível e uma microestrutura final dura. | Aços que possuem carbono equivalente maior que 0,25, com espessura menor que 10 mm, soldados sem pré-aquecimento. | Aços que possuem um teor de carbono equivalente muito baixo (<0,15), para serem soldados em temperatura ambiente inferior a 25 ºC, sem pré-aquecimento. | 0 | 1 | pt |  |  |  | 1
13 | 36 | Quais fatores aumentarão a susceptibilidade à fissuração a frio? | Aços que possuem carbono equivalente maior que 0,45, com espessura maior que 10 mm, soldados sem pré-aquecimento. | Uma junta soldada com alto nível de tensões de compressão, com alto teor de hidrogênio difusível e uma microestrutura final dura. | Aços que possuem carbono equivalente maior que 0,25, com espessura menor que 10 mm, soldados sem pré-aquecimento. | Aços que possuem um teor de carbono equivalente muito baixo (<0,15), para serem soldados em temperatura ambiente inferior a 25 ºC, sem pré-aquecimento. | 0 | 1 | pt |  |  |  | 1
13 | 37 | Quais fatores aumentarão a susceptibilidade à fissuração a frio? | Aços que possuem um teor de carbono equivalente muito baixo (<0,15), para serem soldados em temperatura ambiente inferior a 5 ºC, sem pré-aquecimento. | Uma junta soldada com tensões de compressão altas, com alto teor de hidrogênio difusível e uma microestrutura dura. | Aços que possuem carbono equivalente maior que 0,25, com espessura menor que 10 mm, soldados sem pré-aquecimento. | Aços que possuem um teor de carbono equivalente muito baixo (<0,15), para serem soldados em temperatura ambiente inferior a 25 ºC, sem pré-aquecimento. | 0 | 1 | pt |  |  |  | 1
13 | 38 | É um problema típico da soldagem overlay (revestimento pela soldagem) de aços galvanizados: | Fragilização pela presença de Zn líquido; | Trincas a frio; | Decoesão lamelar (devido a uma forte contração na direção Z); | Necessidade de usar o processo de soldagem TIG (GTAW) com a polaridade eletrodo positivo, para reduzir a contaminação do eletrodo de tungstênio pelo zinco. | 0 | 1 | pt |  |  |  | 1
13 | 39 | O que significa a fluência em metais? | A fluência é um tipo de deformação plástica que ocorre lentamente em tensões abaixo da tensão de escoamento de um metal, em temperaturas elevadas. | A fluência é um tipo de deformação elástica que ocorre lentamente em tensões abaixo da tensão de escoamento de um metal, em temperaturas elevadas. | A fluência é um tipo de deformação plástica que ocorre repentinamente na presença de altas tensões e altas temperaturas. | A fluência é um tipo de deformação elástica que ocorre repentinamente na presença de altas tensões e altas temperaturas. | 0 | 1 | pt |  |  |  | 1
13 | 40 | O que significa a fluência em metais? | A fluência é um tipo de deformação elástica que ocorre lentamente em tensões abaixo da tensão de escoamento de um metal, em temperaturas elevadas. | A fluência é um tipo de deformação plástica que ocorre repentinamente na presença de altas tensões e altas temperaturas. | A fluência é um tipo de deformação elástica que ocorre repentinamente na presença de altas tensões e altas temperaturas. | A fluência é resultado de um comportamento visco-plástico dos metais a altas temperaturas, sob carregamento e ao longo do tempo. | 3 | 1 | pt |  |  |  | 1
13 | 41 | Qual parâmetro da etapa resfriamento durante o ciclo térmico de soldagem será utilizado para estimar a dureza na ZAC de aço de alta resistência e baixa liga? | Tempo de resfriamento de 800 °C a 500 °C de temperatura. | Taxa de resfriamento na temperatura da transformação A3. | Tempo de resfriamento de 600 °C a 200 °C de temperatura. | Taxa de resfriamento a uma temperatura de 540 °C. | 0 | 1 | pt |  |  |  | 1
13 | 42 | Quando soldando Ni e suas ligas, deve-se: | Pré-aquecer a 150 ºC antes da soldagem; | Desgraxar e limpar a região da junta antes da soldagem; | Manter a temperatura de inter-passe mínima de 250 ºC; | Utilizar tratamento térmico após soldagem. | 1 | 1 | pt |  |  |  | 1
13 | 43 | Quando soldando o níquel puro pelo TIG, qual das seguintes medidas poderia minimizar a porosidade? | Usar um gás de proteção inerte com 2 - 3% de adição do nitrogênio. | Utilizar ângulos de chanfro mais estreitos (40 – 60 graus). | Antes da soldagem, verificar se as placas estão absolutamente limpas. | Aplicar o pré-aquecimento com um monitoramento cuidadoso. | 2 | 1 | pt |  |  |  | 1
13 | 44 | Quando soldando o níquel puro pelo TIG, qual das seguintes medidas poderia minimizar a porosidade? | Usar um gás de proteção inerte com 2 - 3% de adição do nitrogênio. | Utilizar ângulos de chanfro mais estreitos (40 – 60 graus). | Selecionar cuidadosamente as técnicas de soldagem e o gás de proteção. | Aplicar o pré-aquecimento com um monitoramento cuidadoso. | 2 | 1 | pt |  |  |  | 1
13 | 45 | O enxofre é o principal elemento responsável por trincas a quente do aço pois: | o enxofre tem um ponto de fusão muito baixo (apenas 115 °C) , logo se evapora prontamente abrindo trincas; | o enxofre e sulfetos de ferro (FeS) têm pontos de fusão inferiores ao do ferro, logo formam bolsões de material líquido nos contornos de grãos, originando assim trincas na presença de tensões tratívas de contração; | o sulfeto de ferro (FeS) com alto ponto de fusão (1195 °C) não umecta os grãos provocando a separação e assim trincas; | o enxofre e sulfetos de ferro (FeS) têm pontos de fusão baixos, logo formam bolsões de material líquido nos contornos de grãos, aumentando assim a pressão local e separando os grãos originando trincas. | 1 | 1 | pt |  |  |  | 1
13 | 46 | Ao soldar aço inoxidável austenítico: | o resfriamento deve ser rápido; | a temperatura de pré-aquecimento tem de ser suficientemente elevada; | o pós-aquecimento de alívio de tensões deve ser feito sempre; | o pré-aquecimento não é necessário, independentemente da espessura do componente. | 3 | 1 | pt |  |  |  | 1
13 | 47 | Ao soldar aço inoxidável austenítico: | o resfriamento deve ser rápido; | a temperatura de pré-aquecimento tem de ser suficientemente elevada; | o pós-aquecimento de alívio de tensões deve ser feito sempre; | a temperatura de interpasse deve ser inferior a 180 °C, para evitar sensitização. | 3 | 1 | pt |  |  |  | 1
13 | 48 | Ao soldar aço inoxidável austenítico: | o resfriamento deve ser rápido; | a temperatura de pré-aquecimento tem de ser suficientemente elevada; | o pós-aquecimento de alívio de tensões deve ser feito sempre; | usar baixa energia de soldagem (problemas de distorção e não são endurecíveis). | 3 | 1 | pt |  |  |  | 1
13 | 49 | Ao soldar aço inoxidável austenítico: | o resfriamento deve ser rápido; | a temperatura de pré-aquecimento tem de ser suficientemente elevada; | o pós-aquecimento de alívio de tensões deve ser feito sempre; | usar o metal de adição de baixo carbono ou estabilizado por Ti e/ou Nb (sensitização). | 3 | 1 | pt |  |  |  | 1
13 | 50 | Ao soldar aço inoxidável austenítico: | o resfriamento deve ser rápido; | a temperatura de pré-aquecimento tem de ser suficientemente elevada; | o pós-aquecimento de alívio de tensões deve ser feito sempre; | usar o metal de adição da mesma ou da quase mesma liga. | 3 | 1 | pt |  |  |  | 1
13 | 51 | Nesta figura está apresentada uma microestrutura de aço ao carbono do tipo: | Martensita; | Ferrita; | Perlita; | Austenita. | 2 | 1 | pt | M2.pt.Fig.13-51 |  |  | 1
13 | 52 | Nesta figura está apresentada uma microestrutura de: | Perlita do aço ao carbono laminado a frio; | Ferrita (aço carbono hipoeutetóide laminado a quente); | Ferrita com pouca Perlita do aço ao carbono laminado a quente; | Austenita do aço ao carbono laminado a frio. | 2 | 1 | pt | M2.pt.Fig.13-52 |  |  | 1
13 | 53 | Nesta figura está apresentada uma microestrutura de: | Perlita do aço ao carbono laminado a frio; | Ferrita e Perlita do aço ao carbono laminado a quente; | Ferrita e Cementita do aço ao carbono laminado a frio; | Austenita do aço ao carbono laminado a quente. | 1 | 1 | pt | M2.pt.Fig.13-53 |  |  | 1
13 | 54 | Nesta figura está apresentada uma microestrutura de: | Perlita e Ferrita do aço ao carbono laminado a quente; | Perlita do aço ao carbono laminado a frio; | Ferrita e Cementita do aço ao carbono laminado a quente; | Austenita do aço ao carbono laminado a frio. | 0 | 1 | pt | M2.pt.Fig.13-54 |  |  | 1
13 | 55 | Nesta figura está apresentada uma microestrutura de: | Grãos longitudinais de Martensita do aço ao carbono laminado a frio; | Grãos longitudinais de Perlita do aço ao carbono laminado a quente; | Grãos longitudinais de Ferrita e Cementita do aço ao carbono laminado a quente; | Grãos longitudinais de Ferrita e Perlita do aço ao carbono laminado a frio. | 3 | 1 | pt | M2.pt.Fig.13-55 |  |  | 1
13 | 56 | Este tipo de microestrutura de aço ao carbono é chamado: | Martensita; | Ferrita (aço hipoeutetóide); | Perlita (aço eutetóide); | Austenita. | 2 | 1 | pt | M2.pt.Fig.13-56 |  |  | 1
13 | 57 | Este tipo de microestrutura de aço ao carbono é chamado: | Martensita; | Ferrita + Perlita (aço hipoeutetóide); | Perlita (aço eutetóide); | Austenita. | 1 | 1 | pt | M2.pt.Fig.13-57 |  |  | 1
13 | 58 | Este tipo de microestrutura de aço ao carbono é chamado: | Martensita; | Ferrita (aço hipoeutetóide); | Perlita + Cementita proeutetóide (aço hipereutetóide); | Austenita. | 2 | 1 | pt | M2.pt.Fig.13-58 |  |  | 1
13 | 59 | Este tipo de microestrutura de aço é chamado: | Martensita (aço baixo carbono); | Ferrita; | Perlita (aço eutetóide); | Austenita. | 3 | 1 | pt | M2.pt.Fig.13-59 |  |  | 1
13 | 60 | Qual dessas microestruturas de aço ao carbono corresponde ao aço trabalhado a frio? | a. | b. | c. | d. | 1 | 1 | pt | M2.pt.Fig.13-60 |  |  | 1
13 | 61 | Esta figura mostra corpos de prova típicos do ensaio de: | soldabilidade Tekken; | tenacidade à fratura CTOD (Crack-Tip Opening Displacement); | soldabilidade (ensaio de fissuração) CTS (Controlled Thermal Severity Test); | implante para avaliar a soldabilidade. | 1 | 1 | pt | M2.pt.Fig.13-61 |  |  | 1
13 | 62 | Qual ou quais corpos de prova são usados no ensaio de tenacidade à fratura CTOD (Crack-Tip Opening Displacement)? | 1. | 1 e 2. | 1, 2 e 3 | 1, 2, 3 e 4. | 3 | 1 | pt | M2.pt.Fig.13-62 |  |  | 1
13 | 63 | Esta figura mostra o arranjo: | do teste Murex (avaliação da resistência à fissuração a quente); | do teste de soldabilidade (ensaio de fissuração) CTS (Controlled Thermal Severity Test); | do ensaio de tenacidade à fratura CTOD (Crack-Tip Opening Displacement); | do teste Houldcroft para avaliar a soldabilidade de material. | 2 | 1 | pt | M2.pt.Fig.13-63 |  |  | 1
13 | 64 | Esta figura mostra (de maneira bem esquemática) o ensaio de: | soldabilidade Tekken; | fissuração CTOD (Crack-Tip Opening Displacement); | soldabilidade (ensaio de fissuração) CTS (Controlled Thermal Severity Test); | o ensaio de implante para avaliar a soldabilidade. | 0 | 1 | pt | M2.pt.Fig.13-64 |  |  | 1
13 | 65 | Esta figura mostra (de maneira esquemática) o ensaio de soldabilidade (ensaio de fissuração) Tekken. Qual é objetivo principal desse teste? | Avaliar a resistência da região soldada à geração de trincas a quente. A análise metalográfica de amostras é feita assim como o corpo de prova se resfria. | Avaliar a resistência da região soldada à geração de trincas na zona afetada pelo calor. | Avaliar a resistência da região soldada à geração de trincas no metal fundido da solda. | Avaliar a resistência da região soldada à geração de trincas a frio. A análise metalográfica das amostras é feita 48 horas após a soldagem. | 3 | 1 | pt | M2.pt.Fig.13-65 |  |  | 1
13 | 66 | Qual é a finalidade de uso de um isolante elétrico nesta junta parafusada de chapas metálicas de mesmo material? | Prevenção do contato físico entre as chapas. | Aumento da resistência da junta à fadiga. | Aumento da resistência mecânica da junta em caso de um carregamento cíclico. | Prevenção da corrosão galvânica dos componentes dessa junta. | 3 | 1 | pt | M2.pt.Fig.13-66 |  |  | 1
13 | 67 | Esta figura mostra uma peça com o revestimento do tipo: | “Weld Overlay” (sobrecamada); | “Cladding” (chapeamento) realizado pela soldagem por explosão EXW; | “Cladding” (chapeamento) realizado pela laminação; | “Lining” (forro). | 3 | 1 | pt | M2.pt.Fig.13-67 |  |  | 1
13 | 68 | Esta figura mostra (de maneira esquemática) quatro ensaios de dureza. Qual deles representa o método Vickers? | 1 | 2 | 3 | 4 | 2 | 1 | pt | M2.pt.Fig.13-68 |  |  | 1
13 | 69 | Esta figura mostra (de maneira esquemática) quatro ensaios de dureza. Qual deles representa o método KNOOP? | 1 | 2 | 3 | 4 | 3 | 1 | pt | M2.pt.Fig.13-69 |  |  | 1
13 | 70 | [11 empty] | 0
13 | 71 | [11 empty] | 0
13 | 72 | [11 empty] | 0
13 | 73 | [11 empty] | 0
13 | 74 | [11 empty] | 0
13 | 75 | [11 empty] | 0
13 | 76 | [11 empty] | 0
13 | 77 | [11 empty] | 0
13 | 78 | [11 empty] | 0
13 | 79 | [11 empty] | 0
13 | 80 | [11 empty] | 0
13 | 81 | [11 empty] | 0
13 | 82 | [11 empty] | 0
13 | 83 | [11 empty] | 0
13 | 84 | [11 empty] | 0
13 | 85 | [11 empty] | 0
13 | 86 | [11 empty] | 0
13 | 87 | [11 empty] | 0
13 | 88 | [11 empty] | 0
13 | 89 | [11 empty] | 0
13 | 90 | [11 empty] | 0
13 | 91 | [11 empty] | 0
13 | 92 | [11 empty] | 0
13 | 93 | [11 empty] | 0
13 | 94 | [11 empty] | 0
13 | 95 | [11 empty] | 0
13 | 96 | [11 empty] | 0
13 | 97 | [11 empty] | 0
13 | 98 | [11 empty] | 0
13 | 99 | [11 empty] | 0
13 | 100 | [11 empty] | 0
13 | 101 | [11 empty] | 0
13 | 102 | [11 empty] | 0
13 | 103 | [11 empty] | 0
13 | 104 | [11 empty] | 0
13 | 105 | [11 empty] | 0
13 | 106 | [11 empty] | 0
13 | 107 | [11 empty] | 0
13 | 108 | [11 empty] | 0
13 | 109 | [11 empty] | 0
13 | 110 | [11 empty] | 0
13 | 111 | [11 empty] | 0
13 | 112 | [11 empty] | 0
13 | 113 | [11 empty] | 0
13 | 114 | [11 empty] | 0
13 | 115 | [11 empty] | 0
13 | 116 | [11 empty] | 0
13 | 117 | [11 empty] | 0
13 | 118 | [11 empty] | 0
13 | 119 | [11 empty] | 0
13 | 120 | [11 empty] | 0
13 | 121 | [11 empty] | 0
13 | 122 | [11 empty] | 0
13 | 123 | [11 empty] | 0
13 | 124 | [11 empty] | 0
13 | 125 | [11 empty] | 0
13 | 126 | [11 empty] | 0
13 | 127 | [11 empty] | 0
13 | 128 | [11 empty] | 0
13 | 129 | [11 empty] | 0
13 | 130 | [11 empty] | 0
13 | 131 | [11 empty] | 0
13 | 132 | [11 empty] | 0
13 | 133 | [11 empty] | 0
13 | 134 | [11 empty] | 0
13 | 135 | [11 empty] | 0
13 | 136 | [11 empty] | 0
13 | 137 | [11 empty] | 0
13 | 138 | [11 empty] | 0
13 | 139 | [11 empty] | 0
13 | 140 | [11 empty] | 0
13 | 141 | [11 empty] | 0
13 | 142 | [11 empty] | 0
13 | 143 | [11 empty] | 0
13 | 144 | [11 empty] | 0
13 | 145 | [11 empty] | 0
13 | 146 | [11 empty] | 0
13 | 147 | [11 empty] | 0
13 | 148 | [11 empty] | 0
13 | 149 | [11 empty] | 0
13 | 150 | [11 empty] | 0

## Nível 14
NÍVEL | Nº | PERGUNTA | RESPOSTA 0 | RESPOSTA 1 | RESPOSTA 2 | RESPOSTA 3 | GABARITO: 0,1,2,3 | Tema: 0,1,2,3 | Idioma | Ilustração | Referência | Origem |  | Número de Questões do Nível
14 | 1 | Medidas de dureza realizadas na ZAC de um aço indicaram valores acima do aceitável em corpos de prova soldados segundo um dado procedimento. Selecione a alteração do procedimento que pode ser usada para reduzir o valor de dureza: | Usar consumíveis capazes de fornecer menor valor de hidrogênio difusível | Usar uma menor corrente de soldagem | Usar uma maior velocidade de soldagem | Usar uma maior temperatura de pré-aquecimento | 3 | 1 | pt |  |  |  | 1 | 66
14 | 2 | Medidas de dureza realizadas na ZAC de um aço indicaram valores acima do aceitável em corpos de prova soldados segundo um dado procedimento. Selecione a alteração do procedimento que pode ser usada para reduzir o valor de dureza: | Usar consumíveis capazes de fornecer menor valor de hidrogênio difusível | Usar uma maior corrente de soldagem | Usar uma maior velocidade de soldagem | Usar uma maior temperatura de pós-aquecimento | 1 | 1 | pt |  |  |  | 1
14 | 3 | Um tipo de desgaste que implica em remoção do metal da superfície da peça (como na goivagem) é chamado: | Corrosão. | Oxidação. | Erosão. | Abrasão. | 2 | 1 | pt |  |  |  | 1
14 | 4 | O tipo de desgaste por pites, que perfura e eventualmente dissolve o metal é chamado de: | Corrosão. | Oxidação. | Erosão. | Abrasão. | 0 | 1 | pt |  |  |  | 1
14 | 5 | Correntes e pregos são feitos de: | Aço de alto carbono. | Aço carbono muito alto. | Aço de baixo carbono. | Aço de carbono médio. | 2 | 1 | pt |  |  |  | 1
14 | 6 | Numa junta soldada de aços ao carbono, considera-se zona de resistência mecânica reduzida: | a borda lateral do cordão; | a região localizada no topo do cordão, por ser de um metal sobreaquecido durante a soldagem; | a região do cordão constituída exclusivamente de metal de adição depositado; | a região do metal base adjacente ao cordão com propriedades mecânicas deterioradas pelo ciclo térmico de soldagem. | 3 | 1 | pt |  |  |  | 1
14 | 7 | A composição do ferro fundido nodular se assemelha a: | Ferro fundido branco. | ferro fundido cinzento. | ferro fundido maleável. | aço de alto carbono. | 1 | 1 | pt |  |  |  | 1
14 | 8 | Quais são os principais fatores que influem na posição das curvas TTT? | São todos os elementos químicos adicionados na liga. | Temperatura, tamanho do grão e meio de resfriamento. | Composição química, tamanho do grão da austenita e homogeneidade da austenita. | Meio de aquecimento, temperatura e homogeneidade da austenita. | 2 | 1 | pt |  |  |  | 1
14 | 9 | Um dos processos utilizados para soldagem a quente de ferro fundido é: | OAW (311) | GTAW (TIG). | SAW | GMAW (MIG / MAG). | 0 | 1 | pt |  |  |  | 1
14 | 10 | Um dos processos utilizados para soldagem a quente de ferro fundido é: | SAW | GTAW (TIG). | SMAW (MMA). | GMAW (MIG / MAG). | 2 | 1 | pt |  |  |  | 1
14 | 11 | A soldagem a frio de ferro fundido utiliza o processo de soldagem: | SAW | GTAW (TIG). | SMAW (MMA). | GMAW (MIG / MAG). | 2 | 1 | pt |  |  |  | 1
14 | 12 | O calor do alto-forno transforma calcário em: | óxido de cálcio e monóxido de carbono; | óxido de cálcio e oxigênio; | óxido de cálcio e dióxido de carbono; | dióxido de cálcio e monóxido de carbono. | 2 | 1 | pt |  |  |  | 1
14 | 13 | Qual elemento é retirado dos grãos do metal de solda quando ocorre precipitação de carboneto durante a soldagem a arco de aços inoxidáveis? | Carbono. | Cromo | Níquel. | Molibdênio. | 1 | 1 | pt |  |  |  | 1
14 | 14 | A razão de uma junta soldada multipasse ser normalmente mais tenaz do que uma solda em passe único é porque: | Cordões com menor seção transversal têm grãos menores; | Alguma martensita é formada; | O aquecimento provocado pelo passe posterior aumenta o tamanho de grão do passe anterior; | Uma solda multipasse tem menos defeitos (eles são refundidos pelos passes posteriores). | 0 | 1 | pt |  |  |  | 1
14 | 15 | A razão de uma junta soldada multipasse ser normalmente mais tenaz do que uma solda em passe único é porque: | Alguma martensita é formada; | Cordões subsequentes provocam o reaquecimento e fusão parcial do passe anterior, favorecendo um refino de parte da estrutura de solidificação primária; | O aquecimento provocado pelo passe posterior aumenta o tamanho de grão do passe anterior; | Uma solda multipasse tem menos defeitos (eles são refundidos pelos passes posteriores). | 1 | 1 | pt |  |  |  | 1
14 | 16 | A temperabilidade de uma peça de aço depende de: | Microestrutura inicial; | Tamanho da peça; | Composição química; | Taxa de resfriamento. | 2 | 1 | pt |  |  |  | 1
14 | 17 | Os elementos químicos C, Mn e Nb têm funções específicas na laminação controlada. O carbono e o nióbio atuam como átomos em solução sólida ou como formadores de NbC. Qual seria a função do Mn nesses aços? | Formar uma solução sólida substitucional. | Atuar como átomo formando autointersticiais. | Atuar como formador de precipitados. | Formar uma solução sólida intersticial. | 0 | 1 | pt |  |  |  | 1
14 | 18 | Observando-se a temperatura de serviço, é correto afirmar que: | Em temperaturas criogênicas, deve-se utilizar aços comum ao carbono, pois são mais dúcteis; | Um equipamento deve operar em temperatura inferior à sua temperatura de transição dúctil/frágil; | De uma forma geral, a resistência mecânica diminui e a ductilidade aumenta com a redução na temperatura; | Em temperaturas criogênicas, deve-se utilizar aços ligados ao Ni, pois são mais tenazes a baixas temperaturas. | 3 | 1 | pt |  |  |  | 1
14 | 19 | Em relação aos tratamentos de superfície, assinale a alternativa correta: | Tratamento de superfície é qualquer alteração que se faça na superfície do material, como aplicação de um recobrimento, modificação da textura ou tratamentos térmicos de superfície; | A pintura não é um tratamento de superfície, pois não ocorre modificação das propriedades do material, apenas estética; | A soldagem MMA/SMAW não é recomendada para o Weld Overlay (deposição de um metal de adição por cima de um substrato), pois ela não assegura a precisão dimensional da camada depositada; | Revestimentos contra desgaste abrasivo, que apresentam tais imperfeições como trincas, podem comprometer a aplicação. | 0 | 1 | pt |  |  |  | 1
14 | 20 | Em relação aos tratamentos de superfície, assinale a alternativa correta: | A galvanização consiste no recobrimento da superfície do aço com uma camada de zinco; | A pintura não é um tratamento de superfície, pois não ocorre modificação das propriedades do material, apenas estética; | A soldagem MMA/SMAW não é recomendada para o Weld Overlay (deposição de um metal de adição por cima de um substrato), pois ela não assegura a precisão dimensional da camada depositada; | Revestimentos contra desgaste abrasivo, que apresentam tais imperfeições como trincas, podem comprometer a aplicação. | 0 | 1 | pt |  |  |  | 1
14 | 21 | Em relação aos tratamentos de superfície, assinale a alternativa correta: | A soldagem é uma importante forma de deposição de material metálico e muito utilizada para modificação de propriedades de superfície do material. | A pintura não é um tratamento de superfície, pois não ocorre modificação das propriedades do material, apenas estética; | A soldagem MMA/SMAW não é recomendada para o Weld Overlay (deposição de um metal de adição por cima de um substrato), pois ela não assegura a precisão dimensional da camada depositada; | Revestimentos contra desgaste abrasivo, que apresentam tais imperfeições como trincas, podem comprometer a aplicação. | 0 | 1 | pt |  |  |  | 1
14 | 22 | Em relação a técnicas de soldar ferros fundidos, é correto dizer que: | Na técnica de soldagem a frio, usa-se eletrodos a base de níquel ou a base de alumínio; | A grande vantagem do uso da técnica de soldagem a frio é que não precisa-se usar o amanteigamento; | A grande vantagem do uso da técnica de soldagem a quente é que o metal de adição pode ser de ferro fundido também, mantendo as mesmas propriedades (como absorvente de vibração) e até a coloração; | Na técnica a frio, a taxa do preaquecimento não tem importância, diferentemente do resfriamento, que deve ser feito lentamente para evitar gradientes de temperaturas na própria peça. | 2 | 1 | pt |  |  |  | 1
14 | 23 | Para soldagem de ligas de alumínio tratáveis termicamente, materiais de adição com silício e manganês são frequentemente usados. Por quê? | Para estabilizar o arco. | Para evitar soldagens frias. | Para evitar trincas a quente. | Para melhorar a resistência mecânica do metal de solda. | 2 | 1 | pt |  |  |  | 1
14 | 24 | Qual tipo de defeito que pode tipicamente ocorrer devido ao uso de um eletrodo revestido do tipo celulósico na soldagem de aços baixa-liga? | Trinca a quente no metal de solda. | Trinca a frio na zona afetada pelo calor. | Formação de porosidade. | Falta de penetração. | 1 | 1 | pt |  |  |  | 1
14 | 25 | Sobre a deformação a frio é correto dizer: | O trabalho a frio aumenta a dureza e o limite de resistência à tração e reduz o alongamento pois os grãos se soldam uns aos outros, dificultando o movimento relativo entre eles. | A recuperação é a restauração das propriedades do material trabalhado a frio que ocorre junto com a substituição da estrutura trabalhada a frio por um novo grupo de grãos livres de deformação; | Entre duas amostras de mesmo material deformadas a frio a 20% e a 40%, a amostra "40%" terá o tamanho de grão maior; | Um material submetido à deformação a frio encrua permanentemente. | 3 | 1 | pt |  |  |  | 1
14 | 26 | Durante o processo de extração primária para se produzir alumínio: | Alumínio é extraído do óxido de alumínio utilizando carbono como agente redutor; | Alumina pura (óxido de alumínio hidratado) é produzida a partir da bauxita pelo processo Bayer; | A hematita é a matéria-prima mais importante; | A criolita (Na3AlF6) é a matéria-prima mais importante; | 1 | 1 | pt |  |  |  | 1
14 | 27 | Durante o processo de extração primária para se produzir alumínio: | Alumínio é extraído do óxido de alumínio utilizando carbono como agente redutor; | Óxido de alumínio é dissolvido com o fluxo fundido e decomposto em Al e O usando eletrólise; | A hematita é a matéria-prima mais importante; | A criolita (Na3AlF6) é a matéria-prima mais importante; | 1 | 1 | pt |  |  |  | 1
14 | 28 | O ferro no estado sólido possui a propriedade especial de existir em estruturas cristalinas diferentes. Em que faixa de temperatura ele tem o arranjo cristalino do tipo CFC (cúbico de face centrado)? | Entre 910 °C e 1390 °C. | Abaixo de 900 °C. | Acima de 1400 °C. | Entre 723 °C e 900 °C. | 0 | 1 | pt |  |  |  | 1
14 | 29 | Com que metal não-ferroso podem ser soldados aços por processos de soldagem por fusão? | Com Ni e ligas de Ni. | Com ligas de Ti. | Com todos metais não ferrosos, aplicando uma camada de amanteigamento. | Com metais não ferrosos com a temperatura de fusão próxima da de Fe. | 0 | 1 | pt |  |  |  | 1
14 | 30 | Sobre as trincas por corrosão sob tensão (TCT) é correto dizer: | A suscetibilidade a TCT de diferentes metais (aços carbono, aços inoxidáveis, alumínio, ...) é mais ou menos a mesma; | No caso do TCT, a propagação de trincas é causada principalmente por tensões cíclicas; | A presença de cloreto e oxigênio no ambiente corrosivo diminui a suscetibilidade dos metais a TCT; | O TCT pode ocorrer em casos onde não há tensões aplicadas, por exemplo, quando existem tensões residuais de trabalho a frio ou de soldagem. | 3 | 1 | pt |  |  |  | 1
14 | 31 | Sobre as trincas por corrosão sob tensão TCT) é correto dizer: | A suscetibilidade a TCT de diferentes metais (aços carbono, aços inoxidáveis, alumínio, ...) é mais ou menos a mesma; | No caso do TCT, a propagação de trincas é causada principalmente por tensões cíclicas; | A presença de cloreto e oxigênio no ambiente corrosivo diminui a suscetibilidade dos metais a TCT; | O TCT é causado pela presença simultânea de tensão de tração e um ambiente corrosivo. | 3 | 1 | pt |  |  |  | 1
14 | 32 | Sobre as trincas por corrosão sob tensão TCT) é correto dizer: | A suscetibilidade a TCT de diferentes metais (aços carbono, aços inoxidáveis, alumínio, ...) é mais ou menos a mesma; | No caso do TCT, a propagação de trincas é causada principalmente por tensões cíclicas; | A presença de cloreto e oxigênio no ambiente corrosivo diminui a suscetibilidade dos metais a TCT; | A presença de cloreto e oxigênio no ambiente corrosivo aumenta a suscetibilidade dos metais a TCT; | 3 | 1 | pt |  |  |  | 1
14 | 33 | Quais ligas apresentam boa resistência aos ácidos clorídrico e sulfúrico? | Ligas Hastelloy. | Ligas Inconel. | Ligas alloys. | Ligas Nicromo. | 0 | 1 | pt |  |  |  | 1
14 | 34 | Qual dos seguintes aços normalmente tende a amolecer na zona afetada pelo calor após a soldagem? | Aços TMCP. | Aços normalizados. | Aços inoxidáveis ferríticos. | Aços inoxidáveis austeníticos. | 0 | 1 | pt |  |  |  | 1
14 | 35 | A nitretação é uma proteção boa contra: | desgaste por altas temperaturas; | desgaste por corrosão sob tensão; | desgaste por abrasão; | desgaste oxidativo; | 2 | 1 | pt |  |  |  | 1
14 | 36 | A nitretação é uma proteção boa contra: | desgaste por altas temperaturas; | desgaste por corrosão sob tensão; | desgaste por erosão; | desgaste oxidativo; | 2 | 1 | pt |  |  |  | 1
14 | 37 | A nitretação é uma proteção boa contra: | desgaste por altas temperaturas; | desgaste por corrosão sob tensão; | desgaste por adesão; | desgaste oxidativo; | 2 | 1 | pt |  |  |  | 1
14 | 38 | Qual afirmativa é correta em respeito aos aços fundidos e ferros fundidos? | O carbono é presente no ferro fundido cinzento na forma de Fe3C. | Grafita lamelar existe nos ferros fundidos maleáveis. | Aços fundidos e ferros fundidos devem ser soldados com maiores aportes de calor para aumentar a diluição e assim reduzir o teor de carbono no metal de solda. | Há diferentes tipos do grafita nos ferros fundidos. | 3 | 1 | pt |  |  |  | 1
14 | 39 | Qual afirmativa é correta em respeito aos aços fundidos e ferros fundidos? | O carbono é presente no ferro fundido cinzento na forma de Fe3C. | Grafita lamelar existe nos ferros fundidos maleáveis. | Aços fundidos e ferros fundidos devem ser soldados com maiores aportes de calor para aumentar a diluição e assim reduzir o teor de carbono no metal de solda. | A temperatura de preaquecimento é determinada pelo carbono equivalente do material base e/ou pela espessura da peça. | 3 | 1 | pt |  |  |  | 1
14 | 40 | Qual afirmativa é correta em respeito aos aços fundidos e ferros fundidos? | O carbono é presente no ferro fundido cinzento na forma de Fe3C. | Grafita lamelar existe nos ferros fundidos maleáveis. | Aços fundidos e ferros fundidos devem ser soldados com maiores aportes de calor para aumentar a diluição e assim reduzir o teor de carbono no metal de solda. | Ferros fundidos apresentam teores de impurezas mais elevados do que os aços. | 3 | 1 | pt |  |  |  | 1
14 | 41 | Qual afirmativa é correta em respeito aos aços fundidos e ferros fundidos? | O carbono é presente no ferro fundido cinzento na forma de Fe3C. | Grafita lamelar existe nos ferros fundidos maleáveis. | Aços fundidos e ferros fundidos devem ser soldados com maiores aportes de calor para aumentar a diluição e assim reduzir o teor de carbono no metal de solda. | Ferros fundidos apresentam teores de silício (Si) mais elevados do que os aços. | 3 | 1 | pt |  |  |  | 1
14 | 42 | Em que região da junta soldada NÃO podem surgir trincas a quente? | Na região parcialmente austenizada da ZAC (região intercrítica). | No cordão da solda. | Na linha (interface) de fusão. | Na região sobreaquecida do ZAC (ZAC grosseira). | 0 | 1 | pt |  |  |  | 1
14 | 43 | O arranjo cristalográfico do níquel é do tipo: | CCC. | CFC. | hexagonal. | tetragonal. | 1 | 1 | pt |  |  |  | 1
14 | 44 | Um aço recozido com teor de carbono de 0,2% tem a microestrutura composta: | por perlita + austenita (razão perlita/austenita depende da espessura do componente); | por ferrita + austenita (razão ferrita/austenita depende da espessura do componente); | por ferrita e perlita; | por uma fase parcialmente bainítica. | 2 | 1 | pt |  |  |  | 1
14 | 45 | Quando se utiliza aço HSLA em vez de S235, a seção dos componentes de junta pode ser reduzida porque: | a resistência ao escoamento é maior; | menor seção significa menor peso da construção, o que, em sua vez, justifica menor seção dos componentes; | aços do tipo HSLA possuem alta resistência à corrosão, logo possíveis perdas da seção são reduzidas; | as características mecânicas dos aços do tipo HSLA são mais estáveis (sem flutuações consideráveis). | 0 | 1 | pt |  |  |  | 1
14 | 46 | Quando se utiliza aço HSLA em vez de S235, a seção dos componentes de junta pode ser reduzida porque: | a tensão permitida é maior; | menor seção significa menor peso da construção, o que, em sua vez, justifica menor seção dos componentes; | aços do tipo HSLA possuem alta resistência à corrosão, logo possíveis perdas da seção são reduzidas; | as características mecânicas dos aços do tipo HSLA são mais estáveis (sem flutuações consideráveis). | 0 | 1 | pt |  |  |  | 1
14 | 47 | O que é uma característica de um aço efervescente? | Um aço muito adequado para a soldagem. | Um aço de alta qualidade com grãos refinados. | Um aço fundido. | Um aço sem ou com muito pouca quantidade de silício. | 3 | 1 | pt |  |  |  | 1
14 | 48 | A imperfeição metalúrgica mais provável na soldagem de aços Cr-Mo de baixa liga é: | trinca a quente; | trinca induzida por hidrogênio; | trinca por decoesão lamelar; | falta de fusão. | 1 | 1 | pt |  |  |  | 1
14 | 49 | Ao usar nitrogênio como gás de proteção na soldagem TIG (GTAW) de cobre, deve-se saber que: | o nitrogênio aumenta a resistência à corrosão e é um forte estabilizador de austenita; | o nitrogênio reduz o aporte de calor; | a eficiência da transferência de calor para o nitrogênio é menor do que para o argônio ou o hélio; | o nitrogênio contaminará o eletrodo de tungstênio porque ele não é um gás inerte. | 3 | 1 | pt |  |  |  | 1
14 | 50 | Ao usar nitrogênio como gás de proteção na soldagem TIG (GTAW) de cobre, deve-se saber que: | o nitrogênio aumenta a resistência à corrosão e é um forte estabilizador de austenita; | o nitrogênio reduz o aporte de calor; | a eficiência da transferência de calor para o nitrogênio é menor do que para o argônio ou o hélio; | o nitrogênio reduzirá a estabilidade do arco. | 3 | 1 | pt |  |  |  | 1
14 | 51 | Ao usar nitrogênio como gás de proteção na soldagem TIG (GTAW) de cobre, deve-se saber que: | o nitrogênio aumenta a resistência à corrosão e é um forte estabilizador de austenita; | o nitrogênio reduz o aporte de calor; | a eficiência da transferência de calor para o nitrogênio é menor do que para o argônio ou o hélio; | a eficiência da transferência de calor para o nitrogênio é maior do que para o argônio ou o hélio. | 3 | 1 | pt |  |  |  | 1
14 | 52 | Assinale a alternativa correta em respeito a corrosão: | O fenômeno da passivação pode ser definido como a redução da taxa de corrosão de um metal devido à formação de um filme na superfície do metal, com características protetoras; | Muitos meios corrosivos como, por exemplo, ácido acético, soluções alcalinas como carbonato de sódio ou mesmo água potável causam corrosão intergranular na temperatura ambiente; | O amanteigamento é o processo de formação de uma camada protetora contra a corrosão; | A corrosão intergranular em aços inoxidáveis austeníticos ocorre na presença de meio corrosivo e tensões de tração. | 0 | 1 | pt |  |  |  | 1
14 | 53 | Assinale a alternativa correta em respeito a corrosão: | Deve ser evitado o uso dos metais dissimilares com potenciais eletroquímicos muito diferentes: pilhas galvânicas; | Muitos meios corrosivos como, por exemplo, ácido acético, soluções alcalinas como carbonato de sódio ou mesmo água potável causam corrosão intergranular na temperatura ambiente; | O amanteigamento é o processo de formação de uma camada protetora contra a corrosão; | A corrosão intergranular em aços inoxidáveis austeníticos ocorre na presença de meio corrosivo e tensões de tração. | 0 | 1 | pt |  |  |  | 1
14 | 54 | Assinale a alternativa correta em respeito a corrosão: | Deve ser evitada a grande relação entre as áreas catódica e anódica a fim de se obter um desgaste menor e mais uniforme na área anódica. | Muitos meios corrosivos como, por exemplo, ácido acético, soluções alcalinas como carbonato de sódio ou mesmo água potável causam corrosão intergranular na temperatura ambiente; | O amanteigamento é o processo de formação de uma camada protetora contra a corrosão; | A corrosão intergranular em aços inoxidáveis austeníticos ocorre na presença de meio corrosivo e tensões de tração. | 0 | 1 | pt |  |  |  | 1
14 | 55 | Assinale a alternativa correta em respeito a corrosão: | Para evitar a corrosão intergranular nos aços inoxidáveis austeníticos é necessário usar metal de base e de adição com baixo teor de carbono (< 0,03%); | Muitos meios corrosivos como, por exemplo, ácido acético, soluções alcalinas como carbonato de sódio ou mesmo água potável causam corrosão intergranular na temperatura ambiente; | O amanteigamento é o processo de formação de uma camada protetora contra a corrosão; | A corrosão intergranular em aços inoxidáveis austeníticos ocorre na presença de meio corrosivo e tensões de tração. | 0 | 1 | pt |  |  |  | 1
14 | 56 | Assinale a alternativa correta em respeito a corrosão: | Uma forma de evitar a corrosão intergranular nos aços inoxidáveis ferríticos é relaizar a o tratamento térmico da junta soldada. | Muitos meios corrosivos como, por exemplo, ácido acético, soluções alcalinas como carbonato de sódio ou mesmo água potável causam corrosão intergranular na temperatura ambiente; | O amanteigamento é o processo de formação de uma camada protetora contra a corrosão; | A corrosão intergranular em aços inoxidáveis austeníticos ocorre na presença de meio corrosivo e tensões de tração. | 0 | 1 | pt |  |  |  | 1
14 | 57 | Qual aço inoxidável é conhecido por sua capacidade de fornecer boa resistência à corrosão sob tensão por cloreto? | Aço inoxidável austenítico. | Aço inoxidável ferrítico. | Aço inoxidável martensítico. | Aço inoxidável duplex. | 1 | 1 | pt |  |  |  | 1
14 | 58 | O uso do corte oxi-acetileno para a preparação do chanfro em chapas revestidas (cladeadas) por cromo-níquel pode produzir qual problema para a soldagem subsequente? | Fragilização do metal de solda. | Microestrutura metálica de grãos grossos na ZAC. | Precipitação de carboneto no metal de junta soldada. | Maior diluição. | 2 | 1 | pt |  |  |  | 1
14 | 59 | Esta figura mostra esquematicamente o perfil de dureza (obtido após tratamento térmico) de uma junta soldada de um aço baixa liga com metal de adição inoxidável austenítico. | O pico de dureza observado decorre da formação de fase sigma. | Se o metal de adição fosse uma liga à base de níquel, o amaciamento observado seria maior devido à maior tendência de formar carboneto nessa. | O amaciamento observado decorre da migração de carbono da ZAC para a zona fundida. | O perfil observado decorre da soldagem e não foi modificado pelo tratamento térmico. | 2 | 1 | pt | M2.pt.Fig.14-59 |  |  | 1
14 | 60 | Qual dessas superfícies de fratura é resultado de uma ruptura por fadiga? | “1”, pois apresenta um ponto de nucleação da trinca, a sua rápida propagação por uma miscroestrutura frágil seguida por uma ruptura demorada de natureza dúctil. | “1”, pois apresenta um ponto de nucleação da trinca, a sua propagação (“marcas de praia”) e a região de ruptura brusca. | “2”, pois apresenta um ponto de nucleação da trinca e a sua rápida propagação por uma miscroestrutura frágil até uma ruptura final. | “2”, pois apresenta um ponto de nucleação da trinca e a sua propagação de natureza dúctil (“marcas de praia”) o que culmina com uma ruptura brusca. | 1 | 1 | pt | M2.pt.Fig.14-60 |  |  | 1
14 | 61 | Qual das curvas mostradas na figura (“a” ou “b”) tem o formato das curvas TTT e qual tem o formato das curvas CCT? | a - TTT, b - CCT; | a - CCT, b - TTT; | a e b – são curvas do tipo TTT; | a e b – são curvas do tipo CCT. | 0 | 1 | pt | M2.pt.Fig.14-61 |  |  | 1
14 | 62 | Este diagrama esquemático (curva de resfriamento de cor verde) mostra um tratamento térmico do tipo: | Solubilização; | Normalização; | Alívio de Tensões; | Recozimento pleno (para aços hipoeutetóides). | 3 | 1 | pt | M2.pt.Fig.14-62 |  |  | 1
14 | 63 | Este diagrama esquemático (curva de resfriamento de cor verde) mostra um tratamento térmico do tipo: | Solubilização; | Normalização; | Recozimento isotérmico (para aços hipoeutetóides); | Alívio de Tensões. | 2 | 1 | pt | M2.pt.Fig.14-63 |  |  | 1
14 | 64 | As curvas “Temperatura – Tempo” mostradas nesta figura representam os tratamentos térmicos os mais utilizados após soldagem. Eles são: | 1 – Normalização, 2 – Recozimento, 3 – Alívio de Tensões, 4 – Solubilização; | 1 – Recozimento, 2 – Alívio de Tensões, 3 – Solubilização, 4 – Normalização; | 1 – Alívio de Tensões, 2 – Solubilização, 3 – Normalização, 4 – Recozimento; | 1 – Solubilização, 2 – Normalização, 3 – Recozimento pleno, 4 – Alívio de Tensões. | 3 | 1 | pt | M2.pt.Fig.14-64 |  |  | 1
14 | 65 | Qual afirmação está certa a respeito da curva “Extensão – Tempo” para aços mostrada na figura? | Durante o estágio primário, ocorre uma deformação instantânea no material (predominantemente elástica). | Durante o estágio secundário, a taxa de fluência (declive da curva) diminui com o tempo. | Durante o estágio terciário, a taxa de fluência é mínima e a resistência à fluência é máxima. | Um dos principais fenômenos que ocorrem nos estágios primário e secundário é o encruamento do material. | 3 | 1 | pt | M2.pt.Fig.14-65 |  |  | 1
14 | 66 | Entre estes quatro processos de execução de revestimentos (por arco submerso “Weld Overlay”, por “Lining” (forro), por laminação a quente e por soldagem por explosão), qual deles oferece uma proteção contra um ataque químico? | Chapeamento (“Cladding”) pela soldagem por explosão EXW. | Chapeamento (“Cladding”) realizado pela laminação a quente ROW. | Chapeamento do tipo forro (“Lining”). | Todos podem ser usados para aumentar a proteção contra ataques químicos. | 3 | 1 | pt | M2.pt.Fig.14-66 |  |  | 1
14 | 67 | [6 empty] | 1 | pt |  |  |  | 0
14 | 68 | [6 empty] | 1 | pt |  |  |  | 0
14 | 69 | [6 empty] | 1 | pt |  |  |  | 0
14 | 70 | [11 empty] | 0
14 | 71 | [11 empty] | 0
14 | 72 | [11 empty] | 0
14 | 73 | [11 empty] | 0
14 | 74 | [11 empty] | 0
14 | 75 | [11 empty] | 0
14 | 76 | [11 empty] | 0
14 | 77 | [11 empty] | 0
14 | 78 | [11 empty] | 0
14 | 79 | [11 empty] | 0
14 | 80 | [11 empty] | 0
14 | 81 | [11 empty] | 0
14 | 82 | [11 empty] | 0
14 | 83 | [11 empty] | 0
14 | 84 | [11 empty] | 0
14 | 85 | [11 empty] | 0
14 | 86 | [11 empty] | 0
14 | 87 | [11 empty] | 0
14 | 88 | [11 empty] | 0
14 | 89 | [11 empty] | 0
14 | 90 | [11 empty] | 0
14 | 91 | [11 empty] | 0
14 | 92 | [11 empty] | 0
14 | 93 | [11 empty] | 0
14 | 94 | [11 empty] | 0
14 | 95 | [11 empty] | 0
14 | 96 | [11 empty] | 0
14 | 97 | [11 empty] | 0
14 | 98 | [11 empty] | 0
14 | 99 | [11 empty] | 0
14 | 100 | [11 empty] | 0
14 | 101 | [11 empty] | 0
14 | 102 | [11 empty] | 0
14 | 103 | [11 empty] | 0
14 | 104 | [11 empty] | 0
14 | 105 | [11 empty] | 0
14 | 106 | [11 empty] | 0
14 | 107 | [11 empty] | 0
14 | 108 | [11 empty] | 0
14 | 109 | [11 empty] | 0
14 | 110 | [11 empty] | 0
14 | 111 | [11 empty] | 0
14 | 112 | [11 empty] | 0
14 | 113 | [11 empty] | 0
14 | 114 | [11 empty] | 0
14 | 115 | [11 empty] | 0
14 | 116 | [11 empty] | 0
14 | 117 | [11 empty] | 0
14 | 118 | [11 empty] | 0
14 | 119 | [11 empty] | 0
14 | 120 | [11 empty] | 0
14 | 121 | [11 empty] | 0
14 | 122 | [11 empty] | 0
14 | 123 | [11 empty] | 0
14 | 124 | [11 empty] | 0
14 | 125 | [11 empty] | 0
14 | 126 | [11 empty] | 0
14 | 127 | [11 empty] | 0
14 | 128 | [11 empty] | 0
14 | 129 | [11 empty] | 0
14 | 130 | [11 empty] | 0
14 | 131 | [11 empty] | 0
14 | 132 | [11 empty] | 0
14 | 133 | [11 empty] | 0
14 | 134 | [11 empty] | 0
14 | 135 | [11 empty] | 0
14 | 136 | [11 empty] | 0
14 | 137 | [11 empty] | 0
14 | 138 | [11 empty] | 0
14 | 139 | [11 empty] | 0
14 | 140 | [11 empty] | 0
14 | 141 | [11 empty] | 0
14 | 142 | [11 empty] | 0
14 | 143 | [11 empty] | 0
14 | 144 | [11 empty] | 0
14 | 145 | [11 empty] | 0
14 | 146 | [11 empty] | 0
14 | 147 | [11 empty] | 0
14 | 148 | [11 empty] | 0
14 | 149 | [11 empty] | 0
14 | 150 | [11 empty] | 0

## Nível 15
NÍVEL | Nº | PERGUNTA | RESPOSTA 0 | RESPOSTA 1 | RESPOSTA 2 | RESPOSTA 3 | GABARITO: 0,1,2,3 | Tema: 0,1,2,3 | Idioma | Ilustração | Referência | Origem |  | Número de Questões do Nível
15 | 1 | É considerada “boa prática” em um tratamento térmico de alívio de tensões: | Aquecer e resfriar a peça/componente lentamente para que não crie um gradiente de temperatura elevado; | Quando aplicados, retirar os gabaritos e fixadores antes do tratamento térmico para evitar distorções | Aquecer a peça/componente rapidamente para que não reduza a dureza do material | Aquecer a peça/componente lentamente para não temperar o material | 0 | 1 | pt |  |  |  | 1 | 69
15 | 2 | Sobre o ensaio Charpy, é correto afirmar: | A energia absorvida para fraturar o corpo-de-prova é uma medida da tenacidade do material à temperatura do ensaio; | A temperatura em que o ensaio deve ser aplicado é 20 oC; | Os resultados obtidos, segundo a norma ASTM E23, são iguais àquelas obtidas quando se realiza o mesmo ensaio segundo a norma DIN EM (ISO), mesmo que ambos usem diferentes formas de entalho; | A temperatura em que o ensaio é aplicado não influi nos resultados desde ela estar abaixo de 0 oC. | 0 | 1 | pt |  |  |  | 1
15 | 3 | Sobre o ensaio Charpy, é correto afirmar: | A resistência ao impacto do material é dada pela diferença entre as energias potenciais do pêndulo, diferença esta medida nas posições de início e da altura máxima alcançada após a fratura do corpo de prova; | A temperatura em que o ensaio deve ser aplicado é 20 oC; | Uma das desvantagens do ensaio Charpy é que a energia absorvida depende do peso do pêndulo e do comprimento do braço dele; | Materiais frágeis na temperatura ambiente apresentam maior energia absorvida no ensaio em temperaturas criogênicas. | 0 | 1 | pt |  |  |  | 1
15 | 4 | Sobre o ensaio Charpy, é correto afirmar: | Quanto menor a temperatura do corpo de prova, menor é a energia absorvida; | A temperatura em que o ensaio deve ser aplicado é 20 oC; | Uma das desvantagens do ensaio Charpy é que a energia absorvida depende do peso do pêndulo e do comprimento do braço dele; | Materiais frágeis na temperatura ambiente apresentam maior energia absorvida no ensaio em temperaturas criogênicas. | 0 | 1 | pt |  |  |  | 1
15 | 5 | Assinale a afirmativa correta com respeito aos ensaios mecânicos: | Os testes mecânicos das propriedades dos materiais não precisam ser conduzidos de acordo com as normas, pois revelam propriedades intrínsecas dos materiais; | Amostras usadas nos ensaios de tração são descartadas, já as do dobramento podem ser endireitadas e testadas novamente; | Após retirar uma amostra para ensaios mecânicos, essa junta soldada pode ser reparada para não descartá-la; | Os ensaios mecânicos são geralmente destrutivos, pois promovem a ruptura ou a inutilização do material (exemplo tração, dobramento, flexão, torção, fadiga, impacto, ...). | 3 | 1 | pt |  |  |  | 1
15 | 6 | Assinale a afirmativa correta com respeito aos ensaios mecânicos: | Os testes mecânicos das propriedades dos materiais não precisam ser conduzidos de acordo com as normas, pois revelam propriedades intrínsecas dos materiais; | Amostras usadas nos ensaios de tração são descartadas, já as do dobramento podem ser endireitadas e testadas novamente; | Após retirar uma amostra para ensaios mecânicos, essa junta soldada pode ser reparada para não descartá-la; | Ensaios mecânicos são sempre realizados pela aplicação, em uma amostra do material, de esforços mecânicos (tração, flexão, cisalhamento). | 3 | 1 | pt |  |  |  | 1
15 | 7 | Assinale a afirmativa correta com respeito aos ensaios mecânicos: | Os testes mecânicos das propriedades dos materiais não precisam ser conduzidos de acordo com as normas, pois revelam propriedades intrínsecas dos materiais; | Amostras usadas nos ensaios de tração são descartadas, já as do dobramento podem ser endireitadas e testadas novamente; | Após retirar uma amostra para ensaios mecânicos, essa junta soldada pode ser reparada para não descartá-la; | O tipo de ensaio que deve ser realizado é função do produto (seguindo normas), mas cabe ao usuário escolher a norma em função da finalidade de uso do material. | 3 | 1 | pt |  |  |  | 1
15 | 8 | Assinale a afirmativa correta com relação à dureza: | Ensaio Brinell é o melhor método para avaliar a dureza da região de grãos grosseiros de uma ZAC; | Para medir a dureza de um revestimento duro tem que ser usado o ensaio de micro-dureza Vickers; | Os ensaios de dureza consistem na aplicação de uma carga determinada através de um penetrador de geometria conhecida e na medição de uma dimensão da impressão produzida na superfície do corpo de prova; | Para os aços baixa carbono e baixa liga, quanto maior é o limite de resistência a tração, menor é sua dureza. | 2 | 1 | pt |  |  |  | 1
15 | 9 | Assinale a afirmativa correta com relação à dureza: | Ensaio Brinell é o melhor método para avaliar a dureza da região de grãos grosseiros de uma ZAC; | Para medir a dureza de um revestimento duro tem que ser usado o ensaio de micro-dureza Vickers; | Para os aços baixa carbono e baixa liga, quanto maior é o limite de resistência a tração, maior é sua dureza; | Para os aços baixa carbono e baixa liga, quanto maior é o limite de resistência a tração, menor é sua dureza. | 2 | 1 | pt |  |  |  | 1
15 | 10 | Indique a afirmação correta em relação aos fenômenos que acontecem durante o ensaio de tração. | O ponto em que se inicia a deformação plástica é chamado de ponto de início de ruptura. | A deformação elástica é reversível e acontece pelo aumento ou redução das distâncias interatômicas no material. | O alongamento permanente (plástico) após a fratura e a redução da área da região fraturada são medidas convencionais da tenacidade do material. | O material na região de deformação plástica já não apresenta nenhuma deformação elástica. | 1 | 1 | pt |  |  |  | 1
15 | 11 | Quais dos seguintes aços são usados para as aplicações criogênicas? | Aços ligados ao Níquel ou aços inoxidáveis austeníticos. | Aços ao Cr-Mo de baixa liga. | Aços ao C-Mn de baixa liga. | Aços acalmados. | 0 | 1 | pt |  |  |  | 1
15 | 12 | A soldabilidade de uma peça grossa de ferro fundido apresenta menores problemas quando usando: | ferro fundido cinzento ferrítico; | ferro fundido cinzento normal; | ferro fundido branco; | ferro fundido nodular ferrítico. | 3 | 1 | pt |  |  |  | 1
15 | 13 | Além das variações das propriedades devido à forma dos corpos de prova, a taxa de carregamento também irá afetar os resultados no ensaio de tração. À medida que a velocidade de aplicação da força é aumentada: | a resistência à tração aumenta e a ductilidade diminui; | a resistência à tração diminui e a ductilidade aumenta; | tanto a resistência à tração como a ductilidade aumentam; | tanto a resistência à tração como a ductilidade diminuem. | 0 | 1 | pt |  |  |  | 1
15 | 14 | As ligas de alumínio Al-Mg pertencem ao grupo de materiais (ISO / TR 15608): | 22 | 32 | 42 | 52 | 0 | 1 | pt |  |  |  | 1
15 | 15 | Observando-se a temperatura de serviço, é correto afirmar que: | em temperaturas criogênicas, deve-se utilizar aços comum ao carbono, pois são mais dúcteis; | uma junta soldada deve operar em temperatura superior à sua temperatura de transição dúctil/frágil; | de uma forma geral, a resistência mecânica diminui e a ductilidade aumenta com a redução na temperatura; | geralmente apenas metais e ligas com a estrutura cristalina do tipo CCC são usados para serviços a baixas temperaturas. | 1 | 1 | pt |  |  |  | 1
15 | 16 | Qual das opções a seguir seria usada para fornecer uma resistência à tração aproximada de um item de aço? | Ensaio de impacto Charpy (a resistência ao escoamento em MPa ≈ 3 vezes o valor do impacto expresso em J). | Ensaio de impacto Izod (a resistência ao escoamento em MPa ≈ 10 vezes o valor do impacto expresso em J). | Teste de fadiga (tensão de escoamento em MPa ≈ 1/75 do número de ciclos). | Teste de dureza (o limite de escoamento em MPa ≈ 1/3 do valor de dureza expresso em MPa). | 3 | 1 | pt |  |  |  | 1
15 | 17 | O que acontece se um aço de alta resistência tratado termomecanicamente não for pré-aquecido a uma temperatura suficiente alta? | Os grãos na zona afetada pelo calor crescem. | Uma falta de penetração pode ocorrer. | Muita ferrita será formada. | O risco de fissuração a frio aumenta. | 3 | 1 | pt |  |  |  | 1
15 | 18 | O que acontece se um aço de alta resistência tratado termomecanicamente for pré-aquecido a uma temperatura excessiva? | Oposto ao esperado, uma estrutura quebradiça pode ser formada com risco de trincas a frio. | Uma penetração excessiva pode ocorrer. | Muita ferrita será formada. | Pode-se observar uma diminuição da resistência ao escoamento (amolecimento). | 3 | 1 | pt |  |  |  | 1
15 | 19 | O que acontece se um aço inoxidável ferrítico for pré-aquecido a uma temperatura excessiva? | Pode-se observar uma diminuição da resistência ao escoamento (amolecimento). | Uma penetração excessiva pode ocorrer. | Muita austenita será formada. | Pode ocorrer crescimento indesejado de grãos, causando fragilização. | 3 | 1 | pt |  |  |  | 1
15 | 20 | O que acontece se um aço inoxidável duplex for pré-aquecido a uma temperatura excessiva? | Pode ocorrer crescimento indesejado de grãos, causando fragilização. | Uma penetração excessiva pode ocorrer. | Ferrita em demasia será formada, o que tem um efeito negativo na resistência à corrosão. | Pode-se observar uma diminuição da resistência ao escoamento (amolecimento). | 2 | 1 | pt |  |  |  | 1
15 | 21 | O que acontece se os metais, que obtiveram suas propriedades mecânicas por meio do endurecimento por precipitação, forem pré-aquecidos a uma temperatura excessiva? | A precipitação pode agravar, o que pode levar à fragilização. | Uma penetração excessiva pode ocorrer. | Muita ferrita será formada. | Pode-se observar uma diminuição da resistência ao escoamento (amolecimento). | 0 | 1 | pt |  |  |  | 1
15 | 22 | O que pode ser determinado com base no tempo t8/5 e no diagrama CCT para aço não ligado? | Recomendado aporte de calor. | Temperatura de pré-aquecimento recomendada. | Dureza esperada na zona afetada pelo calor. | Número de ferrite de aço. | 2 | 1 | pt |  |  |  | 1
15 | 23 | Se dois materiais dissimilares forem unidos por soldagem e o pré-aquecimento for necessário, qual temperatura de pré-aquecimento será usada? | O do material com maior pré-aquecimento especificado. | O do material com menor pré-aquecimento especificado. | Igual ao valor médio das temperaturas de pré-aquecimento mais alta e mais baixa. | Cada componente da junta deve ser pré-aquecido de acordo com sua temperatura especificada. | 0 | 1 | pt |  |  |  | 1
15 | 24 | Na soldagem de aços de alta resistência, a seguinte recomendação é levada em consideração: | os aços de alta resistência não devem ser pré-aquecidos; | a soldagem é realizada com aporte de calor controlado e a temperatura enterpasse é mantida; | materiais de adição austeníticos são usados; | a temperatura de pré-aquecimento é 100 ºC mais alta do que a dos aços não ligados. | 1 | 1 | pt |  |  |  | 1
15 | 25 | Quais condições e precauções devem ser usadas na soldagem com eletrodo revestido dos aços de alta resistência? | Usar baixas velocidades de soldagem. | Aplicar temperaturas de pré-aquecimento mais altas. | Evitar o pré-aquecimento (porque com calor imposto baixo, o metal de solda apresenta baixa tenacidade, enquanto que com calor imposto alto, o metal de solda tem baixa resistência). | As juntas soldadas devem ser inspecionadas por END pelo menos 48 horas após a soldagem, a fim de verificar se há trincas a frio. | 3 | 1 | pt |  |  |  | 1
15 | 26 | Por que o tratamento térmico pós-soldagem de revenimento a temperaturas elevadas (600 - 750 °C) é normalmente aplicado em soldas de aço Cr-Mo? | Para reduzir tensões residuais, evitando assim as trincas de hidrogênio; | Para promover a saída do hidrogênio difusível do material e, assim, prevenir trincas a frio; | Para produzir estruturas metalúrgicas específicas para melhorar a resistência à fluência. | Primeiramente, para melhorar a resistência à fluência, reduzindo tensões residuais de soldagem. | 3 | 1 | pt |  |  |  | 1
15 | 27 | Qual tratamento térmico você recomendaria para soldas de aço Cr-Mo, a fim de obter propriedades de resistência à fluência ótimas? | Endurecimento por precipitação. | Revenimento a temperaturas elevadas (600 - 750 °C). | Têmpera. | Normalização. | 1 | 1 | pt |  |  |  | 1
15 | 28 | Principalmente qual dos seguintes problemas pode ocorrer durante ou após a soldagem do aço Cr-Mo? | Fissuração a quente. | Fissuração a frio. | Sensitização no metal de solda. | Sensitização na ZAC. | 1 | 1 | pt |  |  |  | 1
15 | 29 | Qual ação é mais eficaz na prevenção da precipitação de carboneto durante a soldagem de aços inoxidáveis austeníticos? | Minimizando ferro em metal de base. | Minimizando o cromo em metal de base. | Minimizando o níquel em metal de base. | Minimizando o calor imposto. | 3 | 1 | pt |  |  |  | 1
15 | 30 | Para a soldagem de aços com tratamento termomecânico com a espessura acima de 15 mm, deve-se usar: | alto aporte térmico sem pré-aquecimento; | alto aporte térmico com pré-aquecimento; | baixo aporte térmico sem pré-aquecimento; | baixo aporte térmico com pré-aquecimento. | 3 | 1 | pt |  |  |  | 1
15 | 31 | O risco de acontecer uma fratura frágil de juntas soldadas de aços criogênicos ao Ni torna-se maior se: | o valor da resistência ao impacto do material soldado é menor de que 27 J; | for reduzido a espessura das chapas; | o calor imposto for menor; | a junta soldada não tenha sido submetida ao tratamento térmico de alívio de tensões. | 0 | 1 | pt |  |  |  | 1
15 | 32 | Ao soldar titânio: | a proteção do gás deve ser eficiente para toda a área da soldagem aquecida acima de 500 °C; | a soldagem é possível apenas na posição plana (devido à alta fluidez da poça de fusão); | somente eletrodos revestidos básicos de baixo teor de hidrogênio devem ser usados (quando MMA/SMAW é aplicada); | a vazão de gás de proteção deve ser, pelo menos, duas vezes maior do que no caso da soldagem de alumínio. | 0 | 1 | pt |  |  |  | 1
15 | 33 | As temperaturas de aplicações criogênicas são inferiores a: | - 35 °C; | - 45 °C; | - 55 °C; | - 65 °C. | 1 | 1 | pt |  |  |  | 1
15 | 34 | Uma falha por fratura envolve a nucleação de uma ou mais trincas e o crescimento inicialmente estável e posteriormente instável desta ou destas. Com relação a estas etapas é correto afirmar que: | Quanto menor a tenacidade do material, maior tende a ser a etapa de crescimento estável; | Na análise de uma superfície de fratura é, em geral, mais importante localizar a região onde ocorreu a propagação instável da fratura; | O crescimento de tensões internas é uma das etapas típicas do processo da fratura; | O crescimento estável pode se desenvolver por fadiga enquanto que o crescimento instável não. | 3 | 1 | pt |  |  |  | 1
15 | 35 | Uma falha por fratura envolve a nucleação de uma ou mais trincas e o crescimento inicialmente estável e posteriormente instável desta ou destas. Com relação a estas etapas é correto afirmar que: | Quanto menor a tenacidade do material, maior tende a ser a etapa de crescimento estável; | Na análise de uma superfície de fratura é, em geral, mais importante localizar a região onde ocorreu a propagação instável da fratura; | O crescimento de tensões internas é uma das etapas típicas do processo da fratura; | A nucleação de uma trinca é facilitada por concentradores de tensão. | 3 | 1 | pt |  |  |  | 1
15 | 36 | O risco de acontecer uma fratura frágil de juntas soldadas de aços criogênicos ao Ni torna-se maior se: | houverem alguns tipos de defeitos de soldagem; | for reduzido a espessura das chapas; | o calor imposto for menor; | a junta soldada não tenha sido submetida ao tratamento térmico de alívio de tensões. | 0 | 1 | pt |  |  |  | 1
15 | 37 | O risco de acontecer uma fratura frágil de juntas soldadas de aços criogênicos ao Ni torna-se maior se: | forem gerados alguns tipos de concentradores de tensão; | for reduzido a espessura das chapas; | o calor imposto for menor; | a junta soldada não tenha sido submetida ao tratamento térmico de alívio de tensões. | 0 | 1 | pt |  |  |  | 1
15 | 38 | O risco de acontecer uma fratura frágil de juntas soldadas de aços criogênicos ao Ni torna-se maior se: | houverem transições bruscas de forma e espessura dos componentes da junta; | for reduzido a espessura das chapas; | o calor imposto for menor; | a junta soldada não tenha sido submetida ao tratamento térmico de alívio de tensões. | 0 | 1 | pt |  |  |  | 1
15 | 39 | O risco de acontecer uma fratura frágil de juntas soldadas de aços criogênicos ao Ni torna-se maior se: | soldas de topo forem substituídas por soldas em ângulo; | for reduzido a espessura das chapas; | o calor imposto for menor; | a junta soldada não tenha sido submetida ao tratamento térmico de alívio de tensões. | 0 | 1 | pt |  |  |  | 1
15 | 40 | O risco de acontecer uma fratura frágil de juntas soldadas de aços criogênicos ao Ni torna-se maior se: | houver o desalinhamento em juntas de topo; | for reduzido a espessura das chapas; | o calor imposto for menor; | a junta soldada não tenha sido submetida ao tratamento térmico de alívio de tensões. | 0 | 1 | pt |  |  |  | 1
15 | 41 | O risco de acontecer uma fratura frágil de juntas soldadas de aços criogênicos ao Ni torna-se maior se: | houver a penetração parcial nas soldas; | for reduzido a espessura das chapas; | o calor imposto for menor; | a junta soldada não tenha sido submetida ao tratamento térmico de alívio de tensões. | 0 | 1 | pt |  |  |  | 1
15 | 42 | O risco de acontecer uma fratura frágil de juntas soldadas de aços criogênicos ao Ni torna-se maior se: | for aumentado a espessura das chapas; | for reduzido a espessura das chapas; | o calor imposto for menor; | a junta soldada não tenha sido submetida ao tratamento térmico de alívio de tensões. | 0 | 1 | pt |  |  |  | 1
15 | 43 | O risco de acontecer uma fratura frágil de juntas soldadas de aços criogênicos ao Ni torna-se maior se: | forem geradas tensões residuais altas; | for reduzido a espessura das chapas; | o calor imposto for menor; | a junta soldada não tenha sido submetida ao tratamento térmico de alívio de tensões. | 0 | 1 | pt |  |  |  | 1
15 | 44 | O risco de acontecer uma fratura frágil de juntas soldadas de aços criogênicos ao Ni torna-se maior se: | a junta soldada tenha sido submetida ao tratamento de alívio de tensões; | for reduzido a espessura das chapas; | o calor imposto for menor; | a junta soldada não tenha sido submetida ao tratamento térmico de alívio de tensões. | 0 | 1 | pt |  |  |  | 1
15 | 45 | O risco de acontecer uma fratura frágil de juntas soldadas de aços criogênicos ao Ni torna-se maior se: | a junta apresentar arestas e cantos vivos; | for reduzido a espessura das chapas; | o calor imposto for menor; | a junta soldada não tenha sido submetida ao tratamento térmico de alívio de tensões. | 0 | 1 | pt |  |  |  | 1
15 | 46 | O risco de acontecer uma fratura frágil de juntas soldadas de aços criogênicos ao Ni torna-se maior se: | cargas aplicadas forem muito concentradas; | for reduzido a espessura das chapas; | o calor imposto for menor; | a junta soldada não tenha sido submetida ao tratamento térmico de alívio de tensões. | 0 | 1 | pt |  |  |  | 1
15 | 47 | Assinale a afirmativa correta sobre os ensaios de dureza Vickers: | A maior diferença entre os ensaios de dureza Vickers e de microdureza Vickers é que o penetrador do primeiro é de diamante e o do segundo de rubi, para permitir indentar sob cargas baixas; | A maior semelhança entre os ensaios de dureza Vickers e de microdureza Vickers é que os penetradores são de diamante e a medição da dureza é feita através da medição das endentações; | O ensaio de dureza Vickers determina a dureza média de uma região, logo é o mais adequado para medir a dureza da ZAC; | O ensaio de microdureza Vickers determina a dureza sub-superficial de revestimentos soldados. | 1 | 1 | pt |  |  |  | 1
15 | 48 | É correto dizer ao respeito do fenômeno de fadiga: | A fadiga ocorre apenas em materiais frágeis (não têm evidências da deformação plástica). | A direção de propagação da trinca de fadiga coincide com a direção da aplicação da tensão de tração que a abre. | A propagação instável da trinca é acelerada ainda mais pela assistência da fadiga (carregamento cíclico). | A fadiga ocorre mesmo quando um componente é submetido a solicitações dentro do regime elástico (isto é, às tensões inferiores ao limite de escoamento). | 3 | 1 | pt |  |  |  | 1
15 | 49 | É correto dizer ao respeito do fenômeno de fadiga: | A fadiga ocorre apenas em materiais frágeis (não têm evidências da deformação plástica). | A direção de propagação da trinca de fadiga coincide com a direção da aplicação da tensão de tração que a abre. | A propagação instável da trinca é acelerada ainda mais pela assistência da fadiga (carregamento cíclico). | Define-se o limite de fadiga como sendo o nível de amplitude de tensão abaixo do qual não se observa a ruptura por fadiga. | 3 | 1 | pt |  |  |  | 1
15 | 50 | É correto dizer ao respeito do fenômeno de fadiga: | A fadiga ocorre apenas em materiais frágeis (não têm evidências da deformação plástica). | A direção de propagação da trinca de fadiga coincide com a direção da aplicação da tensão de tração que a abre. | A propagação instável da trinca é acelerada ainda mais pela assistência da fadiga (carregamento cíclico). | A resistência à fadiga dos materiais é definida como sendo a capacidade de suportarem tensões cíclicas sem se romper com o tempo. | 3 | 1 | pt |  |  |  | 1
15 | 51 | É correto dizer ao respeito do fenômeno de fadiga: | A fadiga ocorre apenas em materiais frágeis (não têm evidências da deformação plástica). | A direção de propagação da trinca de fadiga coincide com a direção da aplicação da tensão de tração que a abre. | A propagação instável da trinca é acelerada ainda mais pela assistência da fadiga (carregamento cíclico). | O ensaio de fadiga determina os esforços que uma amostra de um material, com dimensões padronizadas, pode resistir por um determinado número de ciclos. | 3 | 1 | pt |  |  |  | 1
15 | 52 | Esta figura mostra (de maneira esquemática) o ensaio de: | soldabilidade Tekken; | fissuração CTOD (Crack-Tip Opening Displacement); | soldabilidade (ensaio de fissuração) CTS (Controlled Thermal Severity Test); | Houldcroft para avaliar a soldabilidade do material. | 3 | 1 | pt | M2.pt.Fig.15-52 |  |  | 1
15 | 53 | Uma vantagem do estabilizador de ferrita nióbio vs titânio, usado em metais de adição, é que: | suas perdas ao ser transferido através do arco são menores em comparação com o titânio. | embora, ao ser transferido através do arco, suas perdas são iguais às do titânio, ele tem efeito positivo na penetração. | embora suas perdas ao ser transferido através do arco são iguais às do titânio, o nióbio tem um efeito positivo no fenômeno de molhamento. | embora suas perdas ao ser transferido através do arco são iguais às do titânio, o nióbio tem um efeito positivo na microestrutura da zona de fusão. | 0 | 1 | pt |  |  |  | 1
15 | 54 | É uma microestrutura de: | Martensita (aço baixo carbono); | Ferrita; | Perlita (aço eutetóide); | Austenita. | 0 | 1 | pt | M2.pt.Fig.15-54 |  |  | 1
15 | 55 | É uma microestrutura de: | Martensita (aço baixo carbono); | Perlita (aço eutetóide); | Martensita tetragonal grosseira (clara) e grandes quantidades de austenita (escura) de um aço temperado de alto carbono; | Ferrita (aço hipoeutetóide). | 2 | 1 | pt | M2.pt.Fig.15-55 |  |  | 1
15 | 56 | É uma microestrutura de: | Martensita (aço baixo carbono); | Perlita (aço eutetóide); | Ferrita (aço hipoeutetóide); | Martensita cúbica grosseira (escura) e grandes quantidades de austenita (clara). | 3 | 1 | pt | M2.pt.Fig.15-56 |  |  | 1
15 | 57 | É uma microestrutura de: | Martensita com fissuras de têmpera; | Perlita (aço eutetóide); | Ferrita (aço hipoeutetóide); | Martensita (aço baixo carbono); | 0 | 1 | pt | M2.pt.Fig.15-57 |  |  | 1
15 | 58 | É uma microestrutura de: | Perlita e Cementita; | Widmanstatten (Ferrita + Perlita); | Ferrita (aço hipoeutetóide); | Martensita (aço baixo carbono); | 1 | 1 | pt | M2.pt.Fig.15-58 |  |  | 1
15 | 59 | É uma microestrutura de: | Perlita e Cementita; | Widmanstatten; | Ferrita (aço hipoeutetóide); | Perlita granular. | 3 | 1 | pt | M2.pt.Fig.15-59 |  |  | 1
15 | 60 | Esta figura mostra (de maneira bem esquemática) o ensaio de: | soldabilidade Tekken; | fissuração CTOD (Crack-Tip Opening Displacement); | soldabilidade (ensaio de fissuração) CTS (Controlled Thermal Severity Test); | de implante para avaliar a soldabilidade. | 2 | 1 | pt | M2.pt.Fig.15-60 |  |  | 1
15 | 61 | Esta figura mostra (de maneira bem esquemática) o ensaio de soldabilidade (ensaio de fissuração) CTS (Controlled Thermal Severity Test). Que solda está mais propícia à geração de trincas? | Solda tri-termal. | Solda bi-termal. | Uma das soldas bi-termal ou tri-termal, que foi soldada por última. | Soldas de ancoramento. | 0 | 1 | pt | M2.pt.Fig.15-61 |  |  | 1
15 | 62 | Esta figura mostra (de maneira bem esquemática) o ensaio de soldabilidade (ensaio de fissuração) CTS (Controlled Thermal Severity Test). Qual é objetivo principal deste teste? | Avaliar a resistência da região soldada à geração de trincas a quente, logo a análise metalográfica de amostras é feita assim como o corpo de prova se resfria. | Avaliar a resistência da região soldada à geração de trincas na zona afetada pelo calor. | Avaliar a resistência da região soldada à geração de trincas no metal fundido de solda. | Avaliar a resistência da região soldada à geração de trincas a frio, logo a análise metalográfica de amostras é feita 72 horas após a soldagem. | 3 | 1 | pt | M2.pt.Fig.15-62 |  |  | 1
15 | 63 | A fratura do material acontece quando estão presentes três fatores. Qual fator está faltando? | Temperaturas abaixo de zero. | Condições ambientais desfavoráveis. | Tamanho crítico do defeito. | O limite da resistência de ruptura do material é baixo. | 2 | 1 | pt | M2.pt.Fig.15-63 |  |  | 1
15 | 64 | A fratura do material acontece quando estão presentes três fatores. Qual fator está faltando? | Temperaturas abaixo de zero. | Condições ambientais desfavoráveis. | O limite da resistência de ruptura do material é baixo. | Alta tensão de tração. | 3 | 1 | pt | M2.pt.Fig.15-64 |  |  | 1
15 | 65 | A fratura do material acontece quando estão presentes três fatores. Qual fator está faltando? | Temperaturas abaixo de zero. | Baixa tenacidade à fratura. | O limite da resistência de ruptura do material é baixo. | Condições ambientais desfavoráveis. | 1 | 1 | pt | M2.pt.Fig.15-65 |  |  | 1
15 | 66 | Quais tipos de corpos de prova de ensaio Charpy são recomendados pelas Normas ASTM E23 e ISO 148-1? | 1, 2 e 3. | 2, 3 e 4. | 1, 3 e 4. | 1, 2 e 4. | 3 | 1 | pt | M2.pt.Fig.15-66 |  |  | 1
15 | 67 | É correto dizer ao respeito do fenômeno de fadiga: | Na curva S-N o limite de fadiga indica que mantendo aquela tensão indefinitamente o corpo não se romperá; | A direção de propagação da trinca de fadiga coincide com a direção da aplicação da tensão de tração que a abre; | A ruptura por fadiga ocorre quando o material está sujeito a tensões estáticas bem elevadas. | A fadiga ocorre apenas em materiais frágeis (não têm evidências da deformação plástica). | 0 | 1 | pt |  |  |  | 1
15 | 68 | É correto dizer ao respeito do fenômeno de fadiga: | O ensaio de fadiga é baseado em esforços de: tração, compressão, torção e flexão; | A direção de propagação da trinca de fadiga coincide com a direção da aplicação da tensão de tração que a abre; | A ruptura por fadiga ocorre quando o material está sujeito a tensões estáticas bem elevadas. | A fadiga ocorre apenas em materiais frágeis (não têm evidências da deformação plástica). | 0 | 1 | pt |  |  |  | 1
15 | 69 | É correto dizer ao respeito do fenômeno de fadiga: | A ruptura por fadiga ocorre quando o material está sujeito a tensões cíclicas repetitivas. | A direção de propagação da trinca de fadiga coincide com a direção da aplicação da tensão de tração que a abre; | A ruptura por fadiga ocorre quando o material está sujeito a tensões estáticas bem elevadas. | A fadiga ocorre apenas em materiais frágeis (não têm evidências da deformação plástica). | 0 | 1 | pt |  |  |  | 1
15 | 70 | [6 empty] | 1 | pt |  |  |  | 0
15 | 71 | [6 empty] | 1 | pt |  |  |  | 0
15 | 72 | [11 empty] | 0
15 | 73 | [11 empty] | 0
15 | 74 | [11 empty] | 0
15 | 75 | [11 empty] | 0
15 | 76 | [11 empty] | 0
15 | 77 | [11 empty] | 0
15 | 78 | [11 empty] | 0
15 | 79 | [11 empty] | 0
15 | 80 | [11 empty] | 0
15 | 81 | [11 empty] | 0
15 | 82 | [11 empty] | 0
15 | 83 | [11 empty] | 0
15 | 84 | [11 empty] | 0
15 | 85 | [11 empty] | 0
15 | 86 | [11 empty] | 0
15 | 87 | [11 empty] | 0
15 | 88 | [11 empty] | 0
15 | 89 | [11 empty] | 0
15 | 90 | [11 empty] | 0
15 | 91 | [11 empty] | 0
15 | 92 | [11 empty] | 0
15 | 93 | [11 empty] | 0
15 | 94 | [11 empty] | 0
15 | 95 | [11 empty] | 0
15 | 96 | [11 empty] | 0
15 | 97 | [11 empty] | 0
15 | 98 | [11 empty] | 0
15 | 99 | [11 empty] | 0
15 | 100 | [11 empty] | 0
15 | 101 | [11 empty] | 0
15 | 102 | [11 empty] | 0
15 | 103 | [11 empty] | 0
15 | 104 | [11 empty] | 0
15 | 105 | [11 empty] | 0
15 | 106 | [11 empty] | 0
15 | 107 | [11 empty] | 0
15 | 108 | [11 empty] | 0
15 | 109 | [11 empty] | 0
15 | 110 | [11 empty] | 0
15 | 111 | [11 empty] | 0
15 | 112 | [11 empty] | 0
15 | 113 | [11 empty] | 0
15 | 114 | [11 empty] | 0
15 | 115 | [11 empty] | 0
15 | 116 | [11 empty] | 0
15 | 117 | [11 empty] | 0
15 | 118 | [11 empty] | 0
15 | 119 | [11 empty] | 0
15 | 120 | [11 empty] | 0
15 | 121 | [11 empty] | 0
15 | 122 | [11 empty] | 0
15 | 123 | [11 empty] | 0
15 | 124 | [11 empty] | 0
15 | 125 | [11 empty] | 0
15 | 126 | [11 empty] | 0
15 | 127 | [11 empty] | 0
15 | 128 | [11 empty] | 0
15 | 129 | [11 empty] | 0
15 | 130 | [11 empty] | 0
15 | 131 | [11 empty] | 0
15 | 132 | [11 empty] | 0
15 | 133 | [11 empty] | 0
15 | 134 | [11 empty] | 0
15 | 135 | [11 empty] | 0
15 | 136 | [11 empty] | 0
15 | 137 | [11 empty] | 0
15 | 138 | [11 empty] | 0
15 | 139 | [11 empty] | 0
15 | 140 | [11 empty] | 0
15 | 141 | [11 empty] | 0
15 | 142 | [11 empty] | 0
15 | 143 | [11 empty] | 0
15 | 144 | [11 empty] | 0
15 | 145 | [11 empty] | 0
15 | 146 | [11 empty] | 0
15 | 147 | [11 empty] | 0
15 | 148 | [11 empty] | 0
15 | 149 | [11 empty] | 0
15 | 150 | [11 empty] | 0

## Nível 16
NÍVEL | Nº | PERGUNTA | RESPOSTA 0 | RESPOSTA 1 | RESPOSTA 2 | RESPOSTA 3 | GABARITO: 0,1,2,3 | Tema: 0,1,2,3 | Idioma | Ilustração | Referência | Origem |  | Número de Questões do Nível
16 | 1 | A respeito das propriedades da Zona Afetada pelo Calor (ZAC) na soldagem de aços ao carbono por fusão é correto afirmar que: | A ZAC é usualmente uma região de dureza elevada e baixa tenacidade; | Quanto maior o aporte de calor, maior será a taxa de resfriamento, resultando em estruturas metalúrgicas mais duras; | A região de normalização da ZAC de um aço ao carbono apresenta usualmente um tamanho de grão menor do que o valor observado no metal base; | A dureza máxima da ZAC depende unicamente da composição química do aço (temperabilidade). | 2 | 1 | pt |  |  |  | 1 | 68
16 | 2 | A presença de hidrogênio nas misturas de gás argônio + hidrogênio usadas na soldagem TIG/GTAW de aço ao carbono pode: | Causar fragilização. | Aumentar a oxidação. | Reduzir a porosidade. | Aumentar a porosidade. | 0 | 1 | pt |  |  |  | 1
16 | 3 | Ao soldar aços de baixo carbono, mas com alto teor de óxidos de ferro (semi-acalmados, rimmed steels): | Eletrodos de baixo hidrogênio são recomendados. | Impurezas podem causar defeitos de solda. | A dureza do metal de solda pode ser muito alta. | Entrada de calor deve ser baixa. | 1 | 1 | pt |  |  |  | 1
16 | 4 | A sensitização é o fenômeno da precipitação de: | carbonetos de cromo nos contornos de grão durante a soldagem a arco de aços inoxidáveis; | carbonetos de níquel nos contornos de grão durante a soldagem a arco de aços inoxidáveis; | carbonetos de molibdênio nos contornos de grão durante a soldagem a arco de aços inoxidáveis; | carbonetos de cromo, níquel e molibdênio nos contornos de grão durante a soldagem a arco de aços inoxidáveis. | 0 | 1 | pt |  |  |  | 1
16 | 5 | Sobre a ZAC de um aço baixo carbono é correto dizer: | Do ponto de vista de perda de tenacidade, a mais crítica é a região de refino de grão, por maior acumulo de discordâncias | A região de crescimento de grão tem maior tendência à formação de martensita do que a de refino de grão, porque, na primeira, a velocidade de resfriamento é muito maior | A região de grãos grosseiros tem maior temperabilidade do que a intercrítica, devido ao tamanho de grão austenizado. | A dureza máxima da ZAC depende unicamente da composição química do aço (temperabilidade) | 2 | 1 | pt |  |  |  | 1
16 | 6 | Marque a alternativa correta sobre a fabricação de aços. | Uma das vantagens do processo de lingotamento contínuo é que não há formação de cavidades de contração (rechupe). | O lingotamento contínuo é um processo pelo qual o ferro-gusa é solidificado continuamente em tarugos para ser levados para aciaria. | A principal vantagem do lingotamento contínuo é o menor custo de instalação. | A principal desvantagem do lingotamento contínuo é mais baixa qualidade superficial da peça. | 0 | 1 | pt |  |  |  | 1
16 | 7 | Marque a alternativa correta sobre a fabricação de aços. | A principal vantagem do lingotamento contínuo é o menor custo de instalação. | O lingotamento contínuo é um processo pelo qual o ferro-gusa é solidificado continuamente em tarugos para ser levados para aciaria. | Num lingotamento convencional, os cristais, à medida que crescem, rejeitam impurezas dissolvidas para dentro do líquido restante, causando segregação. | A principal desvantagem do lingotamento contínuo é mais baixa qualidade superficial da peça. | 2 | 1 | pt |  |  |  | 1
16 | 8 | Os aços utilizados para serviços de baixa temperatura são ligados com: | Cobalto | Boro | Vanádio | Níquel | 3 | 1 | pt |  |  |  | 1
16 | 9 | Qual das seguintes propriedades é verdadeira para ferro fundido cinzento? | Baixa resistência ao desgaste. | Excelente capacidade de amortecimento. | Alta ductilidade. | Alto ponto de fusão. | 1 | 1 | pt |  |  |  | 1
16 | 10 | Qual das seguintes propriedades é verdadeira para ferro fundido cinzento? | Alta resistência ao desgaste. | Baixa capacidade de amortecimento. | Alta ductilidade. | Alto ponto de fusão. | 0 | 1 | pt |  |  |  | 1
16 | 11 | Qual das seguintes propriedades é verdadeira para ferro fundido cinzento? | Baixa resistência ao desgaste. | Baixa capacidade de amortecimento. | Alta ductilidade. | Ponto de fusão relativamente baixo. | 3 | 1 | pt |  |  |  | 1
16 | 12 | Geralmente, ligas de Cu: | têm menor condutividade elétrica e térmica do que o cobre puro; | têm maior condutividade elétrica e térmica do que o cobre puro; | têm uma resistência à corrosão bem mais baixa do que o cobre puro; | são trabalháveis apenas a quente. | 0 | 1 | pt |  |  |  | 1
16 | 13 | Sobre a soldabilidade dos aços ao carbono é correto afirmar que: | A soldabilidade dos aços diminui com o aumento de carbono em função da elevada tenacidade da microestrutura formada; | A soldabilidade dos aços diminui com o aumento do teor de carbono em função do aumento da temperabilidade do material; | Quanto maior o valor do carbono equivalente de um aço melhor a sua soldabilidade | O carbono equivalente reflete em um único número o efeito da composição química sobre os vários tipos de microestrutura formada na ZF | 1 | 1 | pt |  |  |  | 1
16 | 14 | Sobre a ZAC é correto afirmar que: | A microestrutura final da ZAC depende somente da velocidade de resfriamento desta região | A região de granulação grosseira da ZAC corresponde a porções do metal base aquecidas acima de sua temperatura de crescimento de grão, tendo uma microestrutura caracterizada pelo seu elevado tamanho de grão austenítico | A microestrutura final da ZAC não depende do fenômeno de crescimento do tamanho de grão austenítico. | A microestrutura final da ZAC, resultante da transformação da ferrita, depende dos teores de carbono e de elementos de liga no aço | 1 | 1 | pt |  |  |  | 1
16 | 15 | Aponte a afirmativa verdadeira sobre a trinca de liquação na ZAC: | Ocorre entre os grãos finos; | Só ocorre em ligas ferrosas com baixo teor de carbono; | Ocorre sempre próxima da linha de fusão; | Só ocorre em aços laminados com baixa ductilidade na direção Z (espessura). | 2 | 1 | pt |  |  |  | 1
16 | 16 | Considerando o tamanho de grão de aços com a mesma composição química, pode dizer que: | Quanto menor o tamanho de grão, maior o limite de escoamento, mas menor a resistência máxima a tração; | Quanto maior o tamanho de grão, maior a tenacidade (menos pontos para nuclear trincas); | Aços de tamanho de grão pequenos possuem maior resistência, mas menor ductilidade; | A granulação fina é obtida por tratamento térmico de recozimento pleno. | 2 | 1 | pt |  |  |  | 1
16 | 17 | Dentre os aços indicados, quais você selecionaria para aplicações criogênicas? | Aços inoxidáveis ferríticos. | Aços ferríticos-perlíticos de alto carbono. | Aços inoxidáveis ferríticos de espessura fina (< 3 mm). | Aços inoxidáveis austeníticos. | 3 | 1 | pt |  |  |  | 1
16 | 18 | Dentre os aços indicados, quais você selecionaria para aplicações criogênicas? | Aços inoxidáveis ferríticos. | Aços ferríticos-perlíticos de alto carbono. | Aços inoxidáveis ferríticos de espessura fina (< 3 mm). | Aços de baixo carbono com 8% Ni temperados e revenidos. | 3 | 1 | pt |  |  |  | 1
16 | 19 | Aço 9%Ni é recomendado para aplicações criogênicas, pois: | possui grande resistência à corrosão; | apresenta a temperatura de transição dúctil-frágil muito baixa; | o seu limite de escoamento não se altera com a redução da temperatura; | o seu limite de resistência à tração não se altera com a redução da temperatura. | 1 | 1 | pt |  |  |  | 1
16 | 20 | A seguinte prática de soldagem é utilizada para minimizar a corrosão: | Presença de escórias aderentes à solda para evitar a formação de uma pilha de corrosão; | Sempre que possível, realizar a soldagem num passe só para evitar a formação de lacunas entre passes; | Sempre que possível, utilizar soldas intermitentes no lugar dos contínuos (soldas mais curtas significam menos área para a corrosão aparecer); | Penetração completa para evitar sulcos na raiz de solda. | 3 | 1 | pt |  |  |  | 1
16 | 21 | A seguinte prática de soldagem é utilizada para minimizar a corrosão: | Presença de escórias aderentes à solda para evitar a formação de uma pilha de corrosão; | Sempre que possível, realizar a soldagem num passe só para evitar a formação de lacunas entre passes; | Sempre que possível, utilizar soldas intermitentes no lugar dos contínuos (soldas mais curtas significam menos área para a corrosão aparecer); | Redução de defeitos que se transformam em locais de ataque corrosivo; | 3 | 1 | pt |  |  |  | 1
16 | 22 | Qual é um dos objetivos do amanteigamento de camada austenítica no revestimento duro? | Para evitar a descamação de camadas subsequentes. | Aumento da dureza de revestimento. | Aumento da espessura do revestimento total (amanteigamento + revestimento duro). | O nivelamento da superfície do substrato antes da deposição da camada do revestimento duro. | 0 | 1 | pt |  |  |  | 1
16 | 23 | Qual é um dos objetivos do amanteigamento de camada austenítica no revestimento duro? | Prevenção para que trincas no revestimento se propaguem para o metal de base. | Aumento da dureza de revestimento. | Aumento da espessura do revestimento total (amanteigamento + revestimento duro). | O nivelamento da superfície do substrato antes da deposição da camada do revestimento duro. | 0 | 1 | pt |  |  |  | 1
16 | 24 | Qual é um dos objetivos do amanteigamento de camada austenítica no revestimento duro? | Minimizar os efeitos das tensões de solidificação da poça de fusão (tensões residuais) sobre o substrato. | Aumento da dureza de revestimento. | Aumento da espessura do revestimento total (amanteigamento + revestimento duro). | O nivelamento da superfície do substrato antes da deposição da camada do revestimento duro. | 0 | 1 | pt |  |  |  | 1
16 | 25 | Com relação ao Titânio, suas ligas e sua soldagem é correto afirmar que: | trata-se de um metal denso e refratário, tendo aplicação típica em estruturas para serviço a elevada temperatura; | trata-se de um metal muito reativo, exigindo cuidados especiais para sua proteção (gases inertes com altas purezas); | as ligas alfa-beta e beta metaestáveis são endurecíveis por precipitação e, desta forma, não são soldáveis; | o titânio comercialmente puro é relativamente fácil de soldar, não sendo fragilizável pelo hidrogênio. | 1 | 1 | pt |  |  |  | 1
16 | 26 | Uma liga de ferro com 0,2% de Carbono foi resfriada lentamente a partir de 900 °C até 800 °C. Qual microestrutura e proporção de fases resultantes são nesta temperatura 800 °C? | 100% de martensita com 0,2% de C. | 50% de Martensita com 0,35% de C e Ferrita. | Aproximadamente 50% de Ferrita e 50% de Austenita com 0,2% de C. | 50% de Martensita com 0,2% de C e Ferrita. | 2 | 1 | pt |  |  |  | 1
16 | 27 | A estrutura cristalina de duas fases metalográficas diferentes em um material pode ser: | Segregada; | Mesclada; | Semelhante; | Não coerente. | 3 | 1 | pt |  |  |  | 1
16 | 28 | A estrutura cristalina de duas fases metalográficas diferentes em um material pode ser: | Segregada; | Mesclada; | Semelhante; | Coerente. | 3 | 1 | pt |  |  |  | 1
16 | 29 | Qual fator favorece a trinca por corrosão sob tensão em aços austeníticos Cr-Ni? | Eletrólito contendo cloreto ou fluoreto. | Alto teor de carbono. | Tensões compressivas altas. | Tratamentos térmicos pós-soldagem. | 0 | 1 | pt |  |  |  | 1
16 | 30 | Qual fator favorece a trinca por corrosão sob tensão em aços austeníticos Cr-Ni? | Altas tensões de tração ou tensões residuais trativas devido à soldagem. | Alto teor de carbono. | Tensões compressivas altas. | Tratamentos térmicos pós-soldagem. | 0 | 1 | pt |  |  |  | 1
16 | 31 | A segunda fase de um eutético será esférica se: | a facilidade de cristalização e a entalpia da superfície forem altas; | a facilidade de cristalização for alta e a entalpia da superfície for baixa; | a facilidade de cristalização for baixa e a entalpia da superfície for alta; | a facilidade de cristalização e a entalpia da superfície forem baixas. | 1 | 1 | pt |  |  |  | 1
16 | 32 | Qual recomendação deve ser observada na soldagem de aços de granulação fina? | Manter a junta aquecida a 250 °C, iniciando-se logo após a soldagem por, no mínimo, 48 h, para forçar a saída do H2 do metal de solda. | Manter a junta aquecida a 250 °C, iniciando-se logo após a soldagem por 2 h, para reduzir o risco da formação da martensita no metal de solda. | Manter a junta aquecida a 250 °C, iniciando-se logo após a soldagem por 2 h, para forçar a saída do H2 do metal de solda. | O pós-aquecimento dos aços de granulação fina não é recomendado para evitar um possível crescimento de tamanho de grãos. | 2 | 1 | pt |  |  |  | 1
16 | 33 | Qual é uma pré-condição para a ocorrência de trincas por corrosão-sob-tensão em aços inoxidáveis Cr-Ni sem Mo? | O aço deve conter um alto teor de carbono. | O aço deve estar sob altas tensões compressivas. | O aço deve estar sob baixas temperaturas de serviço. | O aço deve estar em um ambiente que contenha agentes agressivos, como cloretos. | 3 | 1 | pt |  |  |  | 1
16 | 34 | Qual é uma pré-condição para a ocorrência de trincas por corrosão-sob-tensão em aços inoxidáveis Cr-Ni sem Mo? | O aço deve conter um alto teor de carbono. | O aço deve estar sob altas tensões compressivas. | O aço deve estar sob baixas temperaturas de serviço. | O aço dever estar sob tensões tratívas altas. | 3 | 1 | pt |  |  |  | 1
16 | 35 | Em relação aos ferros fundidos, assinale a alternativa correta: | O ferro fundido dúctil é obtido através da adição de 0,05% Mg no ferro fundido cinzento. O magnésio faz precipitar grafite esferoidal em vez de flocos, o que aumenta a ductilidade assim como a resistência mecânica; | O ferro fundido maleável é a forma mais tradicional dos ferros fundidos. É inicialmente fundido na forma de ferro fundido branco e posteriormente feito tratamento térmico para produzir grafite nodular; | O ferro fundido é uma liga ternária em função da grande quantidade de silício, muitas vezes maior do que do aço; | Na soldagem de grandes peças de ferro fundido sem pré-aquecimento, sua microestrutura é mantida inalterada. | 2 | 1 | pt |  |  |  | 1
16 | 36 | Ao soldar ligas de níquel dissimilares, sugere-se que o metal de adição ser: | um aço inoxidável austenítico; | de composição semelhante à liga menos nobre; | de composição semelhante à liga mais nobre; | mais nobre do que a liga mais nobre. | 2 | 1 | pt |  |  |  | 1
16 | 37 | Qual procedimento é necessário após a soldagem para restaurar a resistência à corrosão do níquel ou ligas de níquel? | Tratamento térmico pós-soldagem. | Decapagem. | Recozimento. | Não é necessário nada. | 3 | 1 | pt |  |  |  | 1
16 | 38 | Como os elementos de liga influem na posição das curvas TTT? | A maioria dos elementos de liga aumenta a estabilidade da austenita super-resfriada e, logo, desloca as curvas TTT para a direita (para um tempo maior). | A maioria dos elementos de liga desloca as curvas TTT para cima (para temperaturas mais altas). | A maioria dos elementos de liga desloca as curvas TTT para baixo (para temperaturas mais baixas). | A maioria dos elementos de liga acelera as transformações ferrítica, perlítica, bainítica e martensítica e, portanto, desloca as curvas TTT para a esquerda. | 0 | 1 | pt |  |  |  | 1
16 | 39 | Como a heterogeneidade da austenita influencia na posição das curvas TTT? | A heterogeneidade aumenta a faixa de tempo de transformações difusionais ferríticas, perlíticas e bainíticas. | A heterogeneidade reduz a faixa de tempo de transformações ferríticas, perlíticas e bainíticas, bem como reduz a faixa de temperatura para transformações martensíticas e bainíticas. | A heterogeneidade desloca as curvas TTT para baixo (para temperaturas mais baixas). | A heterogeneidade acelera as transformações ferríticas, perlíticas, bainíticas e martensíticas e, portanto, desloca as curvas TTT para a esquerda. | 0 | 1 | pt |  |  |  | 1
16 | 40 | Como a heterogeneidade da austenita influencia na posição das curvas TTT? | A heterogeneidade aumenta a faixa de temperatura dos produtos de transformação por cisalhamento (martensita e bainita). | A heterogeneidade reduz a faixa de tempo de transformações ferríticas, perlíticas e bainíticas, bem como reduz a faixa de temperatura para transformações martensíticas e bainíticas. | A heterogeneidade desloca as curvas TTT para baixo (para temperaturas mais baixas). | A heterogeneidade acelera as transformações ferríticas, perlíticas, bainíticas e martensíticas e, portanto, desloca as curvas TTT para a esquerda. | 0 | 1 | pt |  |  |  | 1
16 | 41 | Deslizamento (o movimento relativo) repetitivo e cíclico entre duas superfícies é conhecido como: | fadiga; | “Fretting”; | vibração; | atrito. | 1 | 1 | pt |  |  |  | 1
16 | 42 | O que pode causar a porosidade quando soldando os bronzes? | Nitrogênio dissolvido no metal de solda. | Hidrogênio dissolvido no metal de solda. | Vapor de zinco, devido a seu baixo ponto de ebulição. | Teor insuficiente do titânio no metal de solda. | 2 | 1 | pt |  |  |  | 1
16 | 43 | Para soldar tubos cladeados internamente, quando não tem acesso para a soldagem por seu interior: | devem ser usados materiais de adição compatíveis com o metal de base (substrato). | devem ser usados materiais de adição à base de Ni. | na raiz deve ser usado um material de adição compatível com o metal de clad, enquanto o enchimento do resto do chanfro deve ser feito com o metal compatível com o metal de base (substrato). | na maioria dos casos, é necessário usar um material de adição compatível com o metal de clad na espessura total de parede do tubo. | 3 | 1 | pt |  |  |  | 1
16 | 44 | Os átomos de carbono e de nitrogênio se difundem suficientemente rápido a temperaturas moderadamente elevadas, de modo que eles se grudam a discordâncias em movimento, imobilizando-as temporariamente. Este fato: | acarreta uma redução da tensão limite de escoamento; | é conhecido como envelhecimento dinâmico da deformação e é acompanhado pela redução da ductilidade; | é conhecido como envelhecimento estático da deformação e é acompanhado pelo aumento da ductilidade; | é conhecido como têmpera dinâmica e é acompanhada pelo aumento da dureza. | 1 | 1 | pt |  |  |  | 1
16 | 45 | Qual dos seguintes aços apresenta tendência mínima a trincas a frio na ZAC? | Aços de processamento termomecânico (TMCP steel). | Aços normalizados com teor de carbono em torno de 0,2%. | Aços temperados e depois revenidos. | Aços do tipo TRIP. |  | 1 | pt |  |  |  | 1
16 | 46 | Em que tipo de desgaste se encontra o carregamento compressivo em combinação com a abrasão? | Desgaste "metal contra metal" num par elo da corrente – engrenagem de motocicleta (em cidade). | Operação de desbaste num torno (par "aresta de corte da ferramenta - superfície da peça"). | Desgaste de impacto em cruzamento ferroviário. | Abrasão do tipo “goivagem” no fuso helicoidal do alimentador de carvão. | 2 | 1 | pt |  |  |  | 1
16 | 47 | Em que tipo de desgaste se encontra o carregamento compressivo em combinação com a abrasão? | Desgaste "metal contra metal" num par elo da corrente – engrenagem de motocicleta (em cidade). | Operação de desbaste num torno (par "aresta de corte da ferramenta - superfície da peça"). | Abrasão de alta tensão na caçamba de moto-escavadeira (buldózer). | Abrasão do tipo “goivagem” no fuso helicoidal do alimentador de carvão. | 2 | 1 | pt |  |  |  | 1
16 | 48 | Em que tipo de desgaste se encontra o carregamento compressivo em combinação com a abrasão? | Desgaste "metal contra metal" num par elo da corrente – engrenagem de motocicleta (em cidade). | Operação de desbaste num torno (par "aresta de corte da ferramenta - superfície da peça"). | Desgaste "metal contra metal" num par elo da corrente – engrenagem de motocicleta (rally "Dakar"). | Abrasão do tipo “goivagem” no fuso helicoidal do alimentador de carvão. | 2 | 1 | pt |  |  |  | 1
16 | 49 | A soldagem de aços inoxidáveis austeníticos para serviço em alta temperatura está propensa a: | sensibilidade ao sobreaquecimento; | trincas a frio; | fissuração devido à formação de martensita; | perda de resistência ao impacto (menor energia). | 3 | 1 | pt |  |  |  | 1
16 | 50 | A soldagem de aços inoxidáveis austeníticos está propensa: | ao aumento do crescimento de grãos na zona afetada pelo calor; | as trincas a frio; | à fissuração devido à formação de martensita; | à tendência à fissuração a quente. | 3 | 1 | pt |  |  |  | 1
16 | 51 | Qual afirmação sobre as propriedades do alumínio está correta? | Sua resistência a baixas temperaturas é comparável à do aço inox austenítico porque a estrutura cristalina é mesma CFC. | Sua resistência a fluência é comparável à do aço inoxidável austenítico porque a estrutura cristalina também é CFC. | Sua resistência a corrosão é comparável à do aço inoxidável austenítico porque a estrutura cristalina também é CFC. | Sua resistência a baixas temperaturas é comparável à do aço inoxidável austenítico porque a estrutura cristalina também é CCC. | 0 | 1 | pt |  |  |  | 1
16 | 52 | Para soldagem de aços inoxidáveis dúplex do tipo austenítico-ferríticos, qual será uma possível causa do alto teor de ferrita na zona afetada pelo calor de uma junta soldada? | Utilização de material de enchimento que contém níquel. | Alta taxa de resfriamento. | Baixa taxa de resfriamento. | Temperatura de pré-aquecimento alta demais. | 1 | 1 | pt |  |  |  | 1
16 | 53 | Quais medidas reduzem o risco de trincas a quente na soldagem de ligas de níquel resistentes ao calor? | Pré-aquecimento. | Pós-aquecimento. | Redução da área da seção transversal de cada passe. | Soldagem com baixo calor imposto. | 3 | 1 | pt |  |  |  | 1
16 | 54 | Qual é uma vantagem de usar um aço inoxidável duplex sobre um aço inoxidável austenítico ou ferrítico? | O aço inoxidável duplex apresenta excelente resistência à corrosão sob tensão, graças às suas propriedades ferríticas. | Menores riscos de fragilização. | Desempenho aprimorado em altas temperaturas. | O controle dos parâmetros de soldagem é menos rigoroso. | 0 | 1 | pt |  |  |  | 1
16 | 55 | Qual é uma vantagem de usar um aço inoxidável duplex sobre um aço inoxidável austenítico ou ferrítico? | O aço inoxidável duplex tem a resistência mecânica cerca de duas vezes maior do que os aços inoxidáveis austeníticos ou ferríticos comuns. | Menores riscos de fragilização. | Desempenho aprimorado em altas temperaturas. | O controle dos parâmetros de soldagem é menos rigoroso. | 0 | 1 | pt |  |  |  | 1
16 | 56 | Qual é uma vantagem de usar um aço inoxidável duplex sobre um aço inoxidável austenítico ou ferrítico? | Devido ao aumento da resistência ao escoamento, pode ser possível reduzir a espessura da seção para algumas aplicações. | Menores riscos de fragilização. | Desempenho aprimorado em altas temperaturas. | O controle dos parâmetros de soldagem é menos rigoroso. | 0 | 1 | pt |  |  |  | 1
16 | 57 | Qual é uma vantagem de usar um aço inoxidável duplex sobre um aço inoxidável austenítico ou ferrítico? | Os aços inoxidáveis duplex têm tenacidade e ductilidade significativamente melhores do que o aço ferrítico. | Menores riscos de fragilização. | Desempenho aprimorado em altas temperaturas. | O controle dos parâmetros de soldagem é menos rigoroso. | 0 | 1 | pt |  |  |  | 1
16 | 58 | Aumento do teor dos elementos de liga nas ligas de cobre ... | Sempre melhora a soldabilidade, pois reduz a condutibilidade térmica; | Sempre piora a soldabilidade, pois aumenta a fragilidade a alta temperatura; | Pode melhorar ou piorar a soldabilidade dependente do teor do cada elemento de liga; | Não influi significativamente na soldabilidade das ligas de cobre, pois elas todas são caraterizadas pela soldabilidade ruim. | 2 | 1 | pt |  |  |  | 1
16 | 59 | Assinale a alternativa correta com relação à soldagem de materiais dissimilares: | O diagrama de Schaeffler é útil para previsão da estrutura resultante da soldagem somente quando existe metal de adição; | A utilização de diferentes metais de adição para amanteigamento e preenchimento de juntas dissimilares permite evitar a fragilidade de soldas; | Os dois eixos do diagrama de Schaeffler são de cromo e níquel; | O controle de temperatura em uma junta do aço inox austenítico x aço carbono se deve a tentativa de se evitar a sensitização do aço carbono. | 1 | 1 | pt |  |  |  | 1
16 | 60 | Na soldagem de materiais dissimilares, a resistência mecânica do metal de solda deve ser, como regra geral: | compatível com a do membro menos resistente da junta; | compatível com a do membro mais resistente da junta; | igual ao valor médio deste parâmetro para os dois membros da junta; | ligeiramente inferior ao valor deste parâmetro para o membro mais resistente da junta para evitar mudanças abruptas das propriedades mecânicas dentro da junta. | 0 | 1 | pt |  |  |  | 1
16 | 61 | Na soldagem de materiais dissimilares, a resistência à corrosão e oxidação do metal de solda deve ser, como regra geral: | igual ou maior da resistência à corrosão do metal de base menos resistente; | compatível com a do membro mais resistente da junta; | igual à resistência média para os dois membros da junta; | ligeiramente inferior ao valor deste parâmetro para o membro mais resistente da junta para evitar a criação de uma pilha galvânica. | 0 | 1 | pt |  |  |  | 1
16 | 62 | Na soldagem de materiais dissimilares frágeis, o metal de solda deve ser: | macio e tenaz (exemplo: ferro fundido + níquel); | macio do lado do componente frágil e duro do componente macio; | sempre de aço inoxidável austenítico; | também frágil para evitar mudanças abruptas das propriedades mecânicas dentro da junta. | 0 | 1 | pt |  |  |  | 1
16 | 63 | Qual dificuldade é encontrada na soldagem de aços inoxidáveis ferríticos? | Formação de uma estrutura fundida na solda. | Aumento do crescimento de grãos na zona afetada pelo calor. | A tendência à fissuração a quente. | A fissuração devido à formação de martensita; | 1 | 1 | pt |  |  |  | 1
16 | 64 | Esta figura mostra (de maneira esquemática) o ensaio de: | Murex (avaliação da resistência à fissuração a quente); | fissuração CTOD (Crack-Tip Opening Displacement); | soldabilidade (ensaio de fissuração) CTS (Controlled Thermal Severity Test); | Houldcroft para avaliar a soldabilidade do material. | 0 | 1 | pt | M2.pt.Fig.16-64 |  |  | 1
16 | 65 | Este diagrama esquemático (curva de resfriamento-aquecimento de cor verde) mostra um tratamento térmico do tipo: | Beneficiamento; | Tratamento isotérmico de Austêmpera; | Tratamento isotérmico de Martêmpera; | Revenimento. | 2 | 1 | pt | M2.pt.Fig.16-65 |  |  | 1
16 | 66 | Este diagrama esquemático (curva de resfriamento de cor verde) mostra um tratamento térmico do tipo: | Beneficiamento; | Tratamento isotérmico de Austêmpera; | Tratamento isotérmico de Martêmpera; | Revenimento. | 1 | 1 | pt | M2.pt.Fig.16-66 |  |  | 1
16 | 67 | As áreas marcadas em amarelo e azul mostram temperaturas máximas alcançadas em alguns tratamentos térmicos utilizados após soldagem. Eles são: | 1 – Normalização e 2 – Recozimento pleno; | 1 – Recozimento pleno e 2 – Recozimento; | 1 – Alívio de Tensões e 2 – Normalização; | 1 – Solubilização e 2 – Normalização. | 0 | 1 | pt | M2.pt.Fig.16-67 |  |  | 1
16 | 68 | Esta figura ilustra mais provável um exemplo da corrosão: | por sensitização na zona afetada pelo calor nos aços inoxidáveis. | sob tensão na zona afetada pelo calor nos aços inoxidáveis. | por pites na zona afetada pelo calor nos aços inoxidáveis. | por frestas na zona afetada pelo calor nos aços inoxidáveis. | 0 | 1 | pt | M2.pt.Fig.16-68 |  |  | 1
16 | 69 | [6 empty] | 1 | pt |  |  |  | 0
16 | 70 | [6 empty] | 1 | pt |  |  |  | 0
16 | 71 | [6 empty] | 1 | pt |  |  |  | 0
16 | 72 | [11 empty] | 0
16 | 73 | [11 empty] | 0
16 | 74 | [11 empty] | 0
16 | 75 | [11 empty] | 0
16 | 76 | [11 empty] | 0
16 | 77 | [11 empty] | 0
16 | 78 | [11 empty] | 0
16 | 79 | [11 empty] | 0
16 | 80 | [11 empty] | 0
16 | 81 | [11 empty] | 0
16 | 82 | [11 empty] | 0
16 | 83 | [11 empty] | 0
16 | 84 | [11 empty] | 0
16 | 85 | [11 empty] | 0
16 | 86 | [11 empty] | 0
16 | 87 | [11 empty] | 0
16 | 88 | [11 empty] | 0
16 | 89 | [11 empty] | 0
16 | 90 | [11 empty] | 0
16 | 91 | [11 empty] | 0
16 | 92 | [11 empty] | 0
16 | 93 | [11 empty] | 0
16 | 94 | [11 empty] | 0
16 | 95 | [11 empty] | 0
16 | 96 | [11 empty] | 0
16 | 97 | [11 empty] | 0
16 | 98 | [11 empty] | 0
16 | 99 | [11 empty] | 0
16 | 100 | [11 empty] | 0
16 | 101 | [11 empty] | 0
16 | 102 | [11 empty] | 0
16 | 103 | [11 empty] | 0
16 | 104 | [11 empty] | 0
16 | 105 | [11 empty] | 0
16 | 106 | [11 empty] | 0
16 | 107 | [11 empty] | 0
16 | 108 | [11 empty] | 0
16 | 109 | [11 empty] | 0
16 | 110 | [11 empty] | 0
16 | 111 | [11 empty] | 0
16 | 112 | [11 empty] | 0
16 | 113 | [11 empty] | 0
16 | 114 | [11 empty] | 0
16 | 115 | [11 empty] | 0
16 | 116 | [11 empty] | 0
16 | 117 | [11 empty] | 0
16 | 118 | [11 empty] | 0
16 | 119 | [11 empty] | 0
16 | 120 | [11 empty] | 0
16 | 121 | [11 empty] | 0
16 | 122 | [11 empty] | 0
16 | 123 | [11 empty] | 0
16 | 124 | [11 empty] | 0
16 | 125 | [11 empty] | 0
16 | 126 | [11 empty] | 0
16 | 127 | [11 empty] | 0
16 | 128 | [11 empty] | 0
16 | 129 | [11 empty] | 0
16 | 130 | [11 empty] | 0
16 | 131 | [11 empty] | 0
16 | 132 | [11 empty] | 0
16 | 133 | [11 empty] | 0
16 | 134 | [11 empty] | 0
16 | 135 | [11 empty] | 0
16 | 136 | [11 empty] | 0
16 | 137 | [11 empty] | 0
16 | 138 | [11 empty] | 0
16 | 139 | [11 empty] | 0
16 | 140 | [11 empty] | 0
16 | 141 | [11 empty] | 0
16 | 142 | [11 empty] | 0
16 | 143 | [11 empty] | 0
16 | 144 | [11 empty] | 0
16 | 145 | [11 empty] | 0
16 | 146 | [11 empty] | 0
16 | 147 | [11 empty] | 0
16 | 148 | [11 empty] | 0
16 | 149 | [11 empty] | 0
16 | 150 | [11 empty] | 0

## Nível 17
NÍVEL | Nº | PERGUNTA | RESPOSTA 0 | RESPOSTA 1 | RESPOSTA 2 | RESPOSTA 3 | GABARITO: 0,1,2,3 | Tema: 0,1,2,3 | Idioma | Ilustração | Referência | Origem |  | Número de Questões do Nível
17 | 1 | A forma e a posição das curvas CCC (Curvas de Resfriamento Contínuo) de aços ao carbono são influenciadas por vários fatores. Sobre isto, é possível afirmar que: | A adição da maioria absoluta dos elementos de liga desloca estas curvas para a direita e para baixo, podendo ou não alterar a sua forma. | Quanto maior o tamanho de grãos da austenita, mais para a esquerda são deslocadas essas curvas. | Um aumento da temperatura de austenitização ou do tempo de manutenção a essa temperatura desloca as curvas à direita. | Elementos com forte afinidade com o carbono, como o Cr, Mo, Nb, Ti, V e etc., retardam a transformação ferrítico-perlítico e fazem aparecer o domínio bainítico a temperaturas mais altas. | 0 | 1 | pt |  |  |  | 1 | 67
17 | 2 | Quando soldando o níquel puro pelo TIG, qual das seguintes medidas poderia minimizar a porosidade? | Usar um gás de proteção inerte com 2 - 3% de adição do nitrogênio. | Utilizar ângulos de chanfro mais estreitos (40 – 60 graus). | Utilizar o metal de adição com pequenas porcentagens de titânio (desoxidante!). | Aplicar o pré-aquecimento com um monitoramento cuidadoso. | 2 | 1 | pt |  |  |  | 1
17 | 3 | Qual intervalo de temperatura PWHT (pós-aquecimento) é normalmente recomendado para 10CrMo9-10 (ISO / TR 14745)? | 550 - 600 °C. | 620 - 650 °C. | 630 - 680 °C. | 670 - 730 °C. | 3 | 1 | pt |  |  |  | 1
17 | 4 | Qual é o teor típico de carbono presente no aço efervescente? | 0,015%. | 0,15%. | 0,25%. | 0,40%. | 1 | 1 | pt |  |  |  | 1
17 | 5 | Qual é o teor de carbono presente no aço acalmado? | No mínimo de 0,25%. | No máximo de 0,25%. | No mínimo de 0,35%. | No máximo de 0,35%. | 0 | 1 | pt |  |  |  | 1
17 | 6 | Como o CaCO3 reduz o teor do enxofre no metal da poça de fusão na soldagem MMA (SMAW) ou SAW? | CaCO3 = CaO + CO2; FeS2 + 2CaO = FeO2 + 2CaS (escória); | CaCO3 = CaO + CO2; FeS + CaO = FeO + CaS (escória); | CaCO3 = CaO + CO2; Fe2S + CaO2 = 2FeO + CaS (escória); | CaCO3 = CaO + CO2; Fe2S2 + 2CaO = 2FeO + 2CaS (escória). | 1 | 1 | pt |  |  |  | 1
17 | 7 | Quando um cordão é depositado para consertar uma trinca na superfície do ferro fundido, a principal preocupação é: | Assegurar a resistência mecânica original do ferro fundido. | Fornecer um depósito maleável e dúctil. | Parar a propagação da trinca e selá-la com o metal líquido. | Assegurar uma penetração profunda e um metal de solda bem misturado. | 2 | 1 | pt |  |  |  | 1
17 | 8 | Qual elemento combina com o enxofre para reduzir a fragilidade no aço? | Oxigênio | Silício. | Alumínio. | Manganês. | 3 | 1 | pt |  |  |  | 1
17 | 9 | Qual tratamento pode ser aplicado para se obter melhoria em termos de ductilidade do metal de solda de peças do aço martensítico? | Têmpera. | Normalização. | Cementação sólida. | Cementação líquida. | 0 | 1 | pt |  |  |  | 1
17 | 10 | Em relação à aplicação de aços ao carbono e baixa liga para serviço em alta temperatura por um longo tempo, é correto dizer que: | Todos os aços baixa liga são apropriados para trabalhar nas temperaturas de operação em que se aplicam aços estruturais | Podem ocorrer precipitações, mas não decomposição de fases. | Pode ocorrer recristalização. | A temperatura é um fator mais governante do que o tempo de permanência para a degradação do aço. | 3 | 1 | pt |  |  |  | 1
17 | 11 | Considerando as variações de temperatura que ocorrem durante a soldagem por fusão, indique a opção correta. | Quando a junta é espessa o bastante, o tempo de resfriamento entre 800 °C e 500 °C não depende da espessura dessa junta. | O tempo de resfriamento entre 800 °C e 500 °C não depende da espessura da junta | Quanto maior a energia líquida de soldagem no cordão de solda maior é o valor da temperatura de pico na zona de ligação (ZF e ZAC) | A velocidade de resfriamento em uma região da ZAC aumenta com a espessura da chapa e também aumenta com a temperatura de preaquecimento | 0 | 1 | pt |  |  |  | 1
17 | 12 | Qual destes aços você selecionaria para aplicações criogênicas? | Aços inoxidáveis austeníticos | Aços ferríticos-perlíticos de alto carbono | Aços ferríticos-perlíticos de baixo carbono | Aços inoxidáveis ferríticos | 0 | 1 | pt |  |  |  | 1
17 | 13 | Assinale a alternativa correta a respeito da porosidade no cordão de solda na soldagem de alumínio e suas ligas: | A presença de hidrogênio na zona ativa causa a porosidade no cordão de solda. | A presença da camada de óxido superficial não causa a porosidade no cordão de solda. | A posição e sentido de soldagem não apresentam influência no grau de porosidade do cordão de solda de alumínio. | O modo de transferência metálica da soldagem MIG de alumínio não apresenta influência no grau de porosidade do cordão de solda. | 0 | 1 | pt |  |  |  | 1
17 | 14 | Aponte a afirmativa verdadeira em relação à microestrutura da zona fundida de aços baixo carbono e baixa liga: | Ferrita intergranular poligonal – são pequenas placas de ferritas que formam no interior dos grãos auteníticos (são as mais desejadas em soldagem devido a sua alta ductilidade); | Perlita nuclear nos contornos de grão de austenita. Não é uma fase, e sim uma mistura de duas fases, ferrita e bainita; | Placas laterais de ferrita – constituem placas que nucleiam nos contornos de grão da austenita e crescem ao longo de planos bem definidos dentro destes grãos; | Martensita nuclear, preferencialmente nos contornos de grão de austenita. | 2 | 1 | pt |  |  |  | 1
17 | 15 | O aço de baixa liga de alta resistência (HSLA) possui tipicamente uma resistência à tração de: | 200 MPa a 300 Mpa. | 300 MPa a 550 MPa. | 600 MPa a 800 Mpa. | Mais de 800 MPa. | 1 | 1 | pt |  |  |  | 1
17 | 16 | O elemento de liga usado na produção de aço que pode eliminar os maus efeitos do superaquecimento é: | Vanádio | Cromo | Manganês | Silício | 0 | 1 | pt |  |  |  | 1
17 | 17 | Ao produzir aços semi-acalmados, um componente como ferro-silício é adicionado a fim de: | Remover gases. | Melhorar a resistência à tração | Reduzir o teor de carbono. | Aumentar a dureza do produto final. | 0 | 1 | pt |  |  |  | 1
17 | 18 | Se manganês ou cério for adicionado a um ferro fundido, ele produzirá: | Ferro fundido cinzento. | Ferro fundido branco. | Ferro fundido maleável. | Ferro fundido nodular. | 3 | 1 | pt |  |  |  | 1
17 | 19 | Qual dos seguintes aços resistentes à fluência é utilizado em temperaturas acima de 700 ºC? | Ferríticos não ligados. | Ferrítico-perlíticos não ligados. | Cr-Mo-V-W-Nb-Ti, tipos P91-P92. | Aços baixa liga do tipo Cr-Mo. | 2 | 1 | pt |  |  |  | 1
17 | 20 | Qual dos seguintes aços resistentes à fluência é utilizado em temperaturas acima de 700 ºC? | Ferríticos não ligados. | Ferrítico-perlíticos não ligados. | Aços completamente austeníticos. | Aços baixa liga do tipo Cr-Mo. | 2 | 1 | pt |  |  |  | 1
17 | 21 | Quando o vanádio é adicionado ao aço, ele irá aumentar: | a resistência à corrosão; | a dureza; | a resistência à fluência; | a ductilidade. | 1 | 1 | pt |  |  |  | 1
17 | 22 | Qual dos seguintes aços é recomendado para temperaturas de serviço acima de 600 ºC? | 13CrMo 4-5. | 13CrMoSi5-5. | X10CrAl24. | S235J2G3 (0,2% C + 1,4 Mn). | 2 | 1 | pt |  |  |  | 1
17 | 23 | Qual dos seguintes aços é recomendado para temperaturas de serviço acima de 600 ºC? | 13CrMo 4-5. | 13CrMoSi5-5. | X15CrNiSi25-20. | S235J2G3 (0,2% C + 1,4 Mn). | 2 | 1 | pt |  |  |  | 1
17 | 24 | O cromo é adicionado em pequenas quantidades aos aços de liga como: | Potenciador de ductilidade. | Promotor de usinabilidade. | Elemento de endurecimento. | Potenciador de resistência à fluência. | 2 | 1 | pt |  |  |  | 1
17 | 25 | Um aço baixa liga: | Sempre apresenta ferro alfa (ferrita) como principal constituinte, independentemente do teor de C; | Apresenta diferentes microestruturas em função dos elementos de liga e da história termomecânica; | Tem estrutura austenítica à temperatura ambiente; | Apresenta baixa susceptibilidade a trincas a frio. | 1 | 1 | pt |  |  |  | 1
17 | 26 | Um aço baixa liga: | Sempre apresenta ferro alfa (ferrita) como principal constituinte, independentemente do teor de C; | Apresenta uma possibilidade de transformação microestrutural no estado sólido se um tratamento térmico for aplicado; | Tem estrutura austenítica à temperatura ambiente; | Apresenta baixa susceptibilidade a trincas a frio. | 1 | 1 | pt |  |  |  | 1
17 | 27 | Como maior tamanho de grão da austenita influi na posição das curvas TTT? | As curvas TTT são deslocadas à direita, pois o tempo de transformação da austenita (para perlita) neste caso é maior. | As curvas TTT são deslocadas a esquerda, pois maiores áreas de contornos de grãos, de onde começa a transformação da austenita (para perlita), aceleram a transformação. | Elas são deslocadas para cima, pois precisam de uma temperatura maior para a transformação da austenita (para perlita). | As curvas TTT são deslocadas para baixo, pois maiores áreas de contornos de grãos, de onde começa a transformação da austenita (para perlita), facilitam a transformação. | 0 | 1 | pt |  |  |  | 1
17 | 28 | Em relação aos aços de granulação fina, é correto dizer: | Todo aço de granulação fina tem ZAC martensitica, devido a sua maior temperabilidade; | O tratamento térmico para refino de grão é feito pela austenização e resfriamento rápido (água ou óleo), para evitar crescimento de grãos; | O tratamento térmico de recozimento não serve para o refino de grãos; | O limite de escoamento de um aço de granulação fina torna-se ainda maior se o mesmo for deformado a frio, mas sua ductilidade cai. | 3 | 1 | pt |  |  |  | 1
17 | 29 | Como a granulação dos aços muda durante a operação de laminação a quente ou forjamento? | A granulação se alonga, mas não acontece a recristalização. | A granulação se alonga, acompanhada pelo crescimento de grão. | A granulação se alonga, porém imediatamente acontece a recristalização e regularização dos grãos. | Os grãos se alongam e se partem, gerando uma microestrutura de granulação fina. | 2 | 1 | pt |  |  |  | 1
17 | 30 | É um recurso para aumentar a resistência de ruptura à tração de um aço estrutural: | Refino de grão por normalização; | Adição de elementos de liga; | Deformação a frio; | Deformação a quente. | 1 | 1 | pt |  |  |  | 1
17 | 31 | É um recurso para aumentar a resistência de ruptura à tração de um aço estrutural: | Refino de grão por normalização; | Tratamento térmico de têmpera; | Deformação a frio; | Deformação a quente. | 1 | 1 | pt |  |  |  | 1
17 | 32 | Em relação aos aços alta-liga resistentes ao calor, é correto afirmar que: | A adição de Cr e Ni é tradicionalmente realizada para conferir a estes aços resistência à corrosão; | A adição de chumbo a um aço carbono alta liga, além de melhorar sua usinabilidade, também melhora a resistência à fluência; | A adição de Cr e Ni em aços visa a conferir aos mesmos uma matriz martensítica; | Os óxidos que conferem boa resistência à oxidação e que são utilizados na prática nas diferentes ligas metálicas são o Cr2O3 e NiO3. | 0 | 1 | pt |  |  |  | 1
17 | 33 | Em relação aos aços alta-liga resistentes ao calor, é correto afirmar que: | O controle do teor de elementos como o enxofre e o fósforo é importante para minimizar trincas de solidificação; | A adição de chumbo a um aço carbono alta liga, além de melhorar sua usinabilidade, também melhora a resistência à fluência; | A adição de Cr e Ni em aços visa a conferir aos mesmos uma matriz martensítica; | Os óxidos que conferem boa resistência à oxidação e que são utilizados na prática nas diferentes ligas metálicas são o Cr2O3 e NiO3. | 0 | 1 | pt |  |  |  | 1
17 | 34 | Em relação aos aços alta-liga resistentes ao calor, é correto afirmar que: | A formação de camadas de óxidos protetoras é fundamental para uma boa performance de aços em alta temperatura. | A adição de chumbo a um aço carbono alta liga, além de melhorar sua usinabilidade, também melhora a resistência à fluência; | A adição de Cr e Ni em aços visa a conferir aos mesmos uma matriz martensítica; | Os óxidos que conferem boa resistência à oxidação e que são utilizados na prática nas diferentes ligas metálicas são o Cr2O3 e NiO3. | 0 | 1 | pt |  |  |  | 1
17 | 35 | Quais são os elementos de liga mais usados nas ligas de cobre? | Zn, Sn, Ni, Al, V e Si. | Zn, Sn, Ni, Al, Si e Be. | Zn, Sn, Ni, Al, Ar e Be. | Zn, Sn, Ni, Al, W e Be. | 1 | 1 | pt |  |  |  | 1
17 | 36 | A seguinte prática de soldagem é utilizada para minimizar a corrosão intergranular dos aços inoxidáveis austeníticos: | Usar o metal de adição com teor de carbono inferior a 0,3% (nesta situação há pouco carbono disponível para formar carbonetos de cromo); | Usar o metal de adição com elementos que têm maior afinidade ao cromo do que o carbono; | Usar escovamento rigoroso da superfície da solda após cada passe; | Recozimento da peça após a solda, com aquecimento acima das temperaturas de sensitização seguido de resfriamento rápido (têmpera). | 3 | 1 | pt |  |  |  | 1
17 | 37 | É uma prática correta para a soldagem dos aços inoxidáveis austeníticos: | Eles são de boa soldabilidade e não precisam de preaquecimento; | Manter temperatura entre passes acima de 200 °C; | Pré-aquecimento tão alto como de 400 °C; | Utilizar somente eletrodos austeníticos. | 0 | 1 | pt |  |  |  | 1
17 | 38 | É uma prática correta para a soldagem dos aços inoxidáveis austeníticos: | Manter temperaturas máximas de interpasse sempre inferior a 200 °C, para evitar sensitização; | Manter temperatura entre passes acima de 200 °C; | Pré-aquecimento tão alto como de 400 °C; | Utilizar somente eletrodos austeníticos. | 0 | 1 | pt |  |  |  | 1
17 | 39 | É uma prática correta para a soldagem dos aços inoxidáveis austeníticos: | Aplicar o martelamento de passes intermediários para diminuir tensões residuais finais (exceto em chapas finas); | Manter temperatura entre passes acima de 200 °C; | Pré-aquecimento tão alto como de 400 °C; | Utilizar somente eletrodos austeníticos. | 0 | 1 | pt |  |  |  | 1
17 | 40 | É uma prática correta para a soldagem dos aços inoxidáveis austeníticos: | Soldar com baixa energia de soldagem; | Manter temperatura entre passes acima de 200 °C; | Pré-aquecimento tão alto como de 400 °C; | Utilizar somente eletrodos austeníticos. | 0 | 1 | pt |  |  |  | 1
17 | 41 | É uma prática correta para a soldagem dos aços inoxidáveis austeníticos: | Usar o metal de adição de baixo carbono ou estabilizado (devido ao risco de sensitização); | Manter temperatura entre passes acima de 200 °C; | Pré-aquecimento tão alto como de 400 °C; | Utilizar somente eletrodos austeníticos. | 0 | 1 | pt |  |  |  | 1
17 | 42 | É uma prática correta para a soldagem dos aços inoxidáveis austeníticos: | Usar sempre que possível, metal de adição que propicie haver ferrita delta na estrutura da zona fundida (para minimizar trincas a quente); | Manter temperatura entre passes acima de 200 °C; | Pré-aquecimento tão alto como de 400 °C; | Utilizar somente eletrodos austeníticos. | 0 | 1 | pt |  |  |  | 1
17 | 43 | É uma prática correta para a soldagem dos aços inoxidáveis austeníticos: | Usar metal de adição com baixo teor de fósforo, enxofre e silício (para minimizar trincas a quente); | Manter temperatura entre passes acima de 200 °C; | Pré-aquecimento tão alto como de 400 °C; | Utilizar somente eletrodos austeníticos. | 0 | 1 | pt |  |  |  | 1
17 | 44 | É uma prática correta para a soldagem dos aços inoxidáveis austeníticos: | Sempre deve-se atentar para possível deformação da junta soldada; | Manter temperatura entre passes acima de 200 °C; | Pré-aquecimento tão alto como de 400 °C; | Utilizar somente eletrodos austeníticos. | 0 | 1 | pt |  |  |  | 1
17 | 45 | Em relação aos revestimentos protetores aplicados por soldagem a arco, pode-se afirmar que: | Tipicamente, se aplicam revestimentos do tipo carboneto de tungstênio em eixos de engrenagens para melhorar a resistência ao desgaste; | Utiliza-se ligas austeníticas quando se deseja resistência à cavitação; | O amanteigamento é o processo de formação de uma camada protetora contra a corrosão; | Usualmente o Weld Overlay (deposição de um metal de adição por cima de um substrato) visa assegurar uma maior resistência química. | 1 | 1 | pt |  |  |  | 1
17 | 46 | Em relação aos revestimentos protetores aplicados por soldagem a arco, pode-se afirmar que: | Tipicamente, se aplicam revestimentos do tipo carboneto de tungstênio em eixos de engrenagens para melhorar a resistência ao desgaste; | Inconel é uma liga que pode ser utilizada como revestimento contra corrosão; | O amanteigamento é o processo de formação de uma camada protetora contra a corrosão; | Usualmente o Weld Overlay (deposição de um metal de adição por cima de um substrato) visa assegurar uma maior resistência química. | 1 | 1 | pt |  |  |  | 1
17 | 47 | Em relação aos revestimentos protetores aplicados por soldagem a arco, pode-se afirmar que: | Tipicamente, se aplicam revestimentos do tipo carboneto de tungstênio em eixos de engrenagens para melhorar a resistência ao desgaste; | Revestimentos contra desgaste abrasivo podem apresentar trincas sem comprometer a aplicação; | O amanteigamento é o processo de formação de uma camada protetora contra a corrosão; | Usualmente o Weld Overlay (deposição de um metal de adição por cima de um substrato) visa assegurar uma maior resistência química. | 1 | 1 | pt |  |  |  | 1
17 | 48 | Em relação a técnicas de soldar ferros fundidos, é correto dizer que: | As técnicas de soldagem a frio são realizadas à temperatura ambiente, portanto, não são geradas tensões térmicas; | Na técnica a quente, o material de adição tem de ser de níquel, para absorver rapidamente o calor de pré-aquecimento; | Na técnica de soldagem a frio, há geração de tensões térmicas baixas (devidos aos métodos apropriados), e o material de adição é capaz de absorvê-la; | Na técnica a quente, a taxa do preaquecimento não tem importância, diferentemente do resfriamento, que deve ser feito lentamente para evitar gradientes de temperaturas na própria peça. | 2 | 1 | pt |  |  |  | 1
17 | 49 | Em relação a técnicas de soldar ferros fundidos, é correto dizer que: | As técnicas de soldagem a frio são realizadas à temperatura ambiente, portanto, não são geradas tensões térmicas; | Na técnica a quente, o material de adição tem de ser de níquel, para absorver rapidamente o calor de pré-aquecimento; | Na técnica de soldagem a quente, as tensões geradas são absorvidas pela deformação plástica do material como um todo (e não só pela ZAC). | Na técnica a quente, a taxa do preaquecimento não tem importância, diferentemente do resfriamento, que deve ser feito lentamente para evitar gradientes de temperaturas na própria peça. | 2 | 1 | pt |  |  |  | 1
17 | 50 | Qual a significância do diagrama de Schaeffler quando se solda aços inoxidáveis? | Se assumir que a primeira fase a se solidificar seja a ferrita delta, o desenvolvimento de aços duplex de estrutura gama + delta pode assim ser predito pelo diagrama de Schaeffler. | Pelo diagrama de Schaeffler, o conteúdo de ferrita delta no metal de solda pode ser predito. | O diagrama de Schaeffler prediz a solubilidade de hidrogênio no metal de solda. | O diagrama de Schaeffler permite prever a composição química do metal de adição com base na microestrutura da ZF desejada. | 1 | 1 | pt |  |  |  | 1
17 | 51 | Qual a significância do diagrama de Schaeffler quando se solda aços inoxidáveis? | Se assumir que a primeira fase a se solidificar seja a ferrita delta, o desenvolvimento de aços duplex de estrutura gama + delta pode assim ser predito pelo diagrama de Schaeffler. | Usando os valores de níquel e cromo equivalentes, é possível predizer a microestrutura do metal de solda. | O diagrama de Schaeffler prediz a solubilidade de hidrogênio no metal de solda. | O diagrama de Schaeffler permite prever a composição química do metal de adição com base na microestrutura da ZF desejada. | 1 | 1 | pt |  |  |  | 1
17 | 52 | Quando soldando ligas de níquel, qual das seguintes condições de soldagem deve ser seguida? | O material deve estar em temperatura ambiente antes da soldagem. | Utilizar ângulos de chanfro mais estreitos (40 – 60 graus) para reduzir a distorção angular. | Onde possível, reduzir o número de passes. | Aplicar o pré-aquecimento com um monitoramento cuidadoso. | 0 | 1 | pt |  |  |  | 1
17 | 53 | Quando soldando ligas de níquel, qual das seguintes condições de soldagem deve ser seguido? | Utilizar grandes ângulos de chanfro (60 – 80 graus), pois ligas de Ni possuem baixa fluidez. | Utilizar ângulos de chanfro mais estreitos (40 – 60 graus) para reduzir a distorção angular. | Onde possível, reduzir o número de passes. | Aplicar o pré-aquecimento com um monitoramento cuidadoso. | 0 | 1 | pt |  |  |  | 1
17 | 54 | Qual material de revestimento duro oferece melhor resistência ao impacto? | Oxicarbonato de alumínio. | Carboneto de tungstênio. | Carboneto de cromo. | Aço manganês-austenítico. | 3 | 1 | pt |  |  |  | 1
17 | 55 | O recozimento de um aço é um procedimento térmico aplicado para: | Restaurar a microestrutura inicial, mesmo com uma degradação das propriedades mecânicas; | Restaurar totalmente a estrutura granular do metal para seu estado anterior à soldagem; | Corrigir as excessivas dureza e fragilidade do material após a têmpera, aumentando sua ductibilidade e resistência ao choque; | Restaurar parcialmente a estrutura granular do metal para seu estado antes da soldagem. | 3 | 1 | pt |  |  |  | 1
17 | 56 | O recozimento de um aço é um procedimento térmico aplicado para: | Restaurar a microestrutura inicial, mesmo com uma degradação das propriedades mecânicas; | Restaurar totalmente a estrutura granular do metal para seu estado anterior à soldagem; | Corrigir as excessivas dureza e fragilidade do material após a têmpera, aumentando sua ductibilidade e resistência ao choque; | Alterar a microestrutura, melhorando assim as propriedades mecânicas. | 3 | 1 | pt |  |  |  | 1
17 | 57 | Em função das propriedades mecânicas, qual dos seguintes materiais é sensíveis à decoesão lamelar? (Re = limite de escoamento; A5 = alongamento e ZD = estricção) | Re = 235 N/mm²; A5 = 30; ZD = 10%. | Re = 460 N/mm²; A5 = 20; ZD = 35%. | Re = 235 N/mm²; A5 = 30; ZD = 40%. | Re = 235 N/mm²; A5 = 30; ZD = 35%. | 0 | 1 | pt |  |  |  | 1
17 | 58 | Em função das propriedades mecânicas, qual dos seguintes materiais é sensíveis à decoesão lamelar? (Re = limite de escoamento; A5 = alongamento e ZD = estricção) | Re = 355 N/mm²; A5 = 25; ZD = 10%. | Re = 460 N/mm²; A5 = 20; ZD = 35%. | Re = 235 N/mm²; A5 = 30; ZD = 40%. | Re = 235 N/mm²; A5 = 30; ZD = 35%. | 0 | 1 | pt |  |  |  | 1
17 | 59 | A respeito das propriedades da Zona Afetada pelo Calor (ZAC) na soldagem de aços estruturais por fusão é correto afirmar que: | A ZAC é usualmente uma região de dureza elevada e baixa tenacidade; | Quanto maior o aporte de calor na soldagem, maior será a taxa de resfriamento, resultando em estruturas metalúrgicas mais duras; | A dureza máxima da ZAC depende unicamente da composição química do aço (temperabilidade). | Na soldagem de um aço-liga, a função do pré-aquecimento é reduzir a dureza dos microconstituintes da ZAC grosseira. | 3 | 1 | pt |  |  |  | 1
17 | 60 | Esta figura mostra (de maneira esquemática) o ensaio de: | Murex (avaliação da resistência à fissuração a quente); | fissuração CTOD (Crack-Tip Opening Displacement) | Varestraint (avaliação da susceptibilidade a trincas de solidificação); | Houldcroft para avaliar a soldabilidade do material. | 2 | 1 | pt | M2.pt.Fig.17-60 |  |  | 1
17 | 61 | Esta figura mostra (de maneira esquemática) o ensaio de: | Murex (avaliação da resistência à fissuração a quente); | “Ring Weldability Test” (avaliação da resistência à fissuração a quente); | Varestraint (avaliação da susceptibilidade a trincas de solidificação); | Houldcroft para avaliar a soldabilidade do material. | 1 | 1 | pt | M2.pt.Fig.17-61 |  |  | 1
17 | 62 | Esta figura mostra (de maneira esquemática) o ensaio de: | Lehigh (avaliação da resistência à fissuração a frio); | Varestraint (avaliação da susceptibilidade a trincas de solidificação); | Murex (avaliação da resistência à fissuração a quente); | GBOP - Gapped Bead-On-Plate test (avaliação da resistência à fissuração a frio). | 3 | 1 | pt | M2.pt.Fig.17-62 |  |  | 1
17 | 63 | Nesta figura são mostradas quatro curvas de ensaio de fluência para aços. Cada curva, da primeira até quarta, mostra a deformação cada vez maior junto com a redução do tempo para a fratura. Quais podem ser as causas para isso? | Temperaturas aplicadas são cada vez maiores, enquanto tensões aplicadas são cada vez menores. | Temperaturas aplicadas são cada vez maiores, enquanto tensões aplicadas são contantes (um requisito do ensaio de fluência). | Temperaturas e tensões aplicadas são cada vez maiores. | Temperaturas aplicadas são cada vez mais baixas (transição dúctil-frágil!), enquanto tensões aplicadas são cada vez maiores. | 2 | 1 | pt | M2.pt.Fig.17-63 |  |  | 1
17 | 64 | Como mostrado nesta figura, o material “2” apresenta uma transição dúctil-frágil nítida, enquanto o material “1” mantem uma tenacidade alta ao longo da queda de temperatura. Qual seria a mais provável estrutura cristalina para os materiais “1” e “2”? | 1 – CFC e 2 – HC. | 1 – CFC e 2 – CCC. | 1 – CCC e 2 – CFC. | 1 – CCC e 2 – HC. | 1 | 1 | pt | M2.pt.Fig.17-64 |  |  | 1
17 | 65 | Como mostrado nesta figura, o material “1” apresenta uma transição dúctil-frágil nítida, enquanto o material “2” mantem uma tenacidade baixa ao longo da queda de temperatura. Qual seria a mais provável estrutura cristalina para os materiais “1” e “2”? | 1 – CFC e 2 – HC. | 1 – CFC e 2 – CCC. | 1 – CCC e 2 – CFC. | 1 – CCC e 2 – HC. | 3 | 1 | pt | M2.pt.Fig.17-65 |  |  | 1
17 | 66 | Entre estes quatro processos de execução de revestimentos (por arco submerso “Weld Overlay”, por “Lining” (forro), por laminação a quente e por soldagem por explosão), qual deles é caracterizado por uma ligação 100% metalúrgica? | Sobrecamada (“Weld Overlay”) pela SAW. | Chapeamento (“Cladding”) pela soldagem por explosão (EXW). | Chapeamento (“Cladding”) pela laminação a quente (ROW). | Chapeamento do tipo forro (“Lining”). | 0 | 1 | pt | M2.pt.Fig.17-66 |  |  | 1
17 | 67 | Esta figura apresenta um efeito de amolecimento do material na Zona Fundida e na Zona Afetada pelo Calor durante soldagem de: | aços inoxidáveis austeníticos; | aços inoxidáveis ferríticos; | algumas ligas de alumínio; | algumas ligas de cobre. | 2 | 1 | pt | M2.pt.Fig.17-67 |  |  | 1
17 | 68 | [6 empty] | 1 | pt |  |  |  | 0
17 | 69 | [6 empty] | 1 | pt |  |  |  | 0
17 | 70 | [11 empty] | 0
17 | 71 | [11 empty] | 0
17 | 72 | [11 empty] | 0
17 | 73 | [11 empty] | 0
17 | 74 | [11 empty] | 0
17 | 75 | [11 empty] | 0
17 | 76 | [11 empty] | 0
17 | 77 | [11 empty] | 0
17 | 78 | [11 empty] | 0
17 | 79 | [11 empty] | 0
17 | 80 | [11 empty] | 0
17 | 81 | [11 empty] | 0
17 | 82 | [11 empty] | 0
17 | 83 | [11 empty] | 0
17 | 84 | [11 empty] | 0
17 | 85 | [11 empty] | 0
17 | 86 | [11 empty] | 0
17 | 87 | [11 empty] | 0
17 | 88 | [11 empty] | 0
17 | 89 | [11 empty] | 0
17 | 90 | [11 empty] | 0
17 | 91 | [11 empty] | 0
17 | 92 | [11 empty] | 0
17 | 93 | [11 empty] | 0
17 | 94 | [11 empty] | 0
17 | 95 | [11 empty] | 0
17 | 96 | [11 empty] | 0
17 | 97 | [11 empty] | 0
17 | 98 | [11 empty] | 0
17 | 99 | [11 empty] | 0
17 | 100 | [11 empty] | 0
17 | 101 | [11 empty] | 0
17 | 102 | [11 empty] | 0
17 | 103 | [11 empty] | 0
17 | 104 | [11 empty] | 0
17 | 105 | [11 empty] | 0
17 | 106 | [11 empty] | 0
17 | 107 | [11 empty] | 0
17 | 108 | [11 empty] | 0
17 | 109 | [11 empty] | 0
17 | 110 | [11 empty] | 0
17 | 111 | [11 empty] | 0
17 | 112 | [11 empty] | 0
17 | 113 | [11 empty] | 0
17 | 114 | [11 empty] | 0
17 | 115 | [11 empty] | 0
17 | 116 | [11 empty] | 0
17 | 117 | [11 empty] | 0
17 | 118 | [11 empty] | 0
17 | 119 | [11 empty] | 0
17 | 120 | [11 empty] | 0
17 | 121 | [11 empty] | 0
17 | 122 | [11 empty] | 0
17 | 123 | [11 empty] | 0
17 | 124 | [11 empty] | 0
17 | 125 | [11 empty] | 0
17 | 126 | [11 empty] | 0
17 | 127 | [11 empty] | 0
17 | 128 | [11 empty] | 0
17 | 129 | [11 empty] | 0
17 | 130 | [11 empty] | 0
17 | 131 | [11 empty] | 0
17 | 132 | [11 empty] | 0
17 | 133 | [11 empty] | 0
17 | 134 | [11 empty] | 0
17 | 135 | [11 empty] | 0
17 | 136 | [11 empty] | 0
17 | 137 | [11 empty] | 0
17 | 138 | [11 empty] | 0
17 | 139 | [11 empty] | 0
17 | 140 | [11 empty] | 0
17 | 141 | [11 empty] | 0
17 | 142 | [11 empty] | 0
17 | 143 | [11 empty] | 0
17 | 144 | [11 empty] | 0
17 | 145 | [11 empty] | 0
17 | 146 | [11 empty] | 0
17 | 147 | [11 empty] | 0
17 | 148 | [11 empty] | 0
17 | 149 | [11 empty] | 0
17 | 150 | [11 empty] | 0

## Nível 18
NÍVEL | Nº | PERGUNTA | RESPOSTA 0 | RESPOSTA 1 | RESPOSTA 2 | RESPOSTA 3 | GABARITO: 0,1,2,3 | Tema: 0,1,2,3 | Idioma | Ilustração | Referência | Origem |  | Número de Questões do Nível
18 | 1 | A adição de qual micro-ligante ao aço possibilita minimizar o crescimento de grãos grosseiros na ZAC de aços, adjacente à linha de fusão? | Titânio. | Alumínio. | Cobre. | Molibdênio. | 0 | 1 | pt |  |  |  | 1 | 61
18 | 2 | É correto afirmar que os diagramas TTT de aços C-Mn: | são usados para predizer as microestruturas que aparecem durante resfriamento contínuo; | são usados para predizer a estrutura em equilíbrio dos aços; | são afetados pela composição química do aço; | podem ser deslocados para a esquerda por elementos de liga. | 2 | 1 | pt |  |  |  | 1
18 | 3 | É correto afirmar que os diagramas TTT de aços C-Mn: | são usados para predizer as microestruturas que aparecem durante resfriamento contínuo; | são usados para predizer a estrutura em equilíbrio dos aços; | são usados para estimar a quantidade de bainita e martensita na microestrutura; | podem ser deslocados para a esquerda por elementos de liga. | 2 | 1 | pt |  |  |  | 1
18 | 4 | Como assegurar propriedades ótimas após terminar a soldagem de um aço ao Cr-Mo? | Aplicar qualquer tratamento de alívio de tensões. | Aplicar revenimento, se possível. | Aplicar têmpera seguida pelo revenimento. | Aplicar normalização, mas só na ZAC. | 1 | 1 | pt |  |  |  | 1
18 | 5 | Um dos fatores mais importantes para um tratamento termomecânico eficiente dos aços é: | resfriamento acelerado para reduzir o tamanho de grãos ainda mais. | temperatura de laminação mais alta do que no processo convencional a quente; | taxa de resfriamento mais baixa para reduzir o tamanho de grãos ainda mais; | taxa de deformação menor do que no processo convencional de laminação. | 0 | 1 | pt |  |  |  | 1
18 | 6 | Um dos fatores mais importantes para um tratamento termomecânico eficiente dos aços é: | adição de Nb (aprox. 0,05%); | temperatura de laminação mais alta do que no processo convencional a quente; | taxa de resfriamento mais baixa para reduzir o tamanho de grãos ainda mais; | taxa de deformação menor do que no processo convencional de laminação. | 0 | 1 | pt |  |  |  | 1
18 | 7 | Assinale a alternativa correta com relação aos fatores que influenciam na escolha do metal de adição da soldagem de alumínio e suas ligas: | Composição química do metal de base. | Técnica de alimentação do arame eletrodo no processo MIG quando a soldagem for realizada com comprimento de tocha superior a 8 m | Tendência do metal de base ao fenômeno de trinca de fadiga | Tamanho da ZAC e sua ductilidade | 0 | 1 | pt |  |  |  | 1
18 | 8 | Assinale a alternativa correta com relação aos fatores que influenciam na escolha do metal de adição da soldagem de alumínio e suas ligas: | Tendência do metal de base ao fenômeno de trinca de fadiga | Técnica de alimentação do arame eletrodo no processo MIG quando a soldagem for realizada com comprimento de tocha superior a 8 m | Tendência do metal de base ao fenômeno de trinca de solidificação. | Tamanho da ZAC e sua ductilidade | 2 | 1 | pt |  |  |  | 1
18 | 9 | Em relação à soldagem de aços de baixo carbono com 9% Ni duplamente normalizados e recozidos é correto afirmar que: | A utilização do consumível E308L com 19% Cr e 9% Ni é adequada por possuir um coeficiente de expansão térmica próxima ao do metal de base | Consumíveis constituídos por ligas com alto teor de níquel são indicados por possuírem coeficiente de expansão térmica próxima ao do metal de base, reduzindo-se o risco de falha por fadiga térmica | Devido à baixa temperabilidade do metal de base, a martensita na ZAC não se forma mesmo em altas taxas de resfriamento. | O uso do consumível martensítico é adequada por possuir um coeficiente de expansão térmica próxima ao do metal de base. | 1 | 1 | pt |  |  |  | 1
18 | 10 | É uma das fases típicas do processo da fratura: | Crescimento de tensões internas; | Nucleação de trinca; | Aumento abrupto das tensões compressivas; | Crescimento metaestável da trinca. | 1 | 1 | pt |  |  |  | 1
18 | 11 | É uma das fases típicas do processo da fratura: | Crescimento de tensões internas; | Crescimento estável da trinca; | Aumento abrupto das tensões compressivas; | Crescimento metaestável da trinca. | 1 | 1 | pt |  |  |  | 1
18 | 12 | É uma das fases típicas do processo da fratura: | Crescimento de tensões internas; | Crescimento instável da trinca (ruptura final). | Aumento abrupto das tensões compressivas; | Crescimento metaestável da trinca. | 1 | 1 | pt |  |  |  | 1
18 | 13 | Com relação à análise da superfície de fratura de um componente de aço, pode-se afirmar: | Uma superfície de fratura brilhante indica uma falha dúctil com deformação plástica macroscópica; | Marcas radiais indicam a etapa de crescimento instável da fratura; | Marcas de sargento ou radiais indicam o local de início da fratura; | Marcas de praia indicam a etapa final de crescimento instável da fratura; | 2 | 1 | pt |  |  |  | 1
18 | 14 | Com relação à análise da superfície de fratura de um componente de aço, pode-se afirmar: | Uma superfície de fratura brilhante indica uma falha dúctil com deformação plástica macroscópica; | Marcas radiais indicam a etapa de crescimento instável da fratura; | Zona de cisalhamento se forma próximo à superfície da peça e ocorre em condições de estado plano de tensões; | Marcas de praia indicam a etapa final de crescimento instável da fratura; | 2 | 1 | pt |  |  |  | 1
18 | 15 | O tratamento termoquímico de cementação consiste: | na introdução de nitrogênio no aço carbono, de modo que este, depois de temperado, apresente uma superfície dura; | na introdução de carbono no aço inoxidável, de modo que este, depois de temperado, apresente uma superfície dura; | na introdução de nitrogênio no aço inoxidável, de modo que este, depois de temperado, apresente uma superfície dura; | na introdução de carbono no aço carbono, de modo que este, depois de temperado, apresente uma superfície dura. | 3 | 1 | pt |  |  |  | 1
18 | 16 | Sobre o tratamento termoquímico de cementação é correto dizer: | Cementação líquida consiste em se manter o aço em um banho de sal fundido em uma temperatura abaixo da linha A1 do diagrama Fe-C por um tempo determinado. | Cementação gasosa consiste em se colocar a peça a ser cementada em um forno com atmosfera de potencial de carbono controlado. | Cementação a vácuo consiste em colocar a peça em uma câmara a vácuo com posterior injeção de gás nitrogênio. | Cementação a plasma consiste no tratamento da superfície da peça por uma tocha de aspersão térmica por plasma com o gás CO2. | 1 | 1 | pt |  |  |  | 1
18 | 17 | Os tratamentos termoquímicos têm como objetivo: | aumentar a dureza e a resistência ao desgaste da superfície, mantendo dúctil o núcleo do material; | obter produtos com alta ductilidade e resistência ao impacto, sem perda expressiva de dureza. | aumentar o limite de resistência à tração do aço ao carbono e de sua dureza. | reduzir a dureza do aço, aumentar a usinabilidade, facilitar o trabalho a frio. | 0 | 1 | pt |  |  |  | 1
18 | 18 | Em relação aos aços de granulação fina, é correto dizer: | Todo aço de granulação fina tem ZAC martensítica, devido a maior temperabilidade de um material de grãos finos; | O tratamento térmico para refino de grão é feito pela austenização e resfriamento rápido (água ou óleo), para evitar crescimento de grãos; | O tratamento térmico de recozimento não serve para o refino de grãos; | Os aços de granulação fina por normalização têm maior tenacidade e limite de escoamento do que os aços recozidos de mesma composição. | 3 | 1 | pt |  |  |  | 1
18 | 19 | São meios típicos de se obter aços estruturais de granulação fina: | Alto teor de elementos de liga, como Mn e Si; | Tratamento térmico de normalização; | Tratamento térmico de têmpera e revenido; | Laminação a frio. | 1 | 1 | pt |  |  |  | 1
18 | 20 | São meios típicos de se obter aços estruturais de granulação fina: | Alto teor de elementos de liga, como Mn e Si; | Laminação controlada (tratamento termomecânico). | Tratamento térmico de têmpera e revenido; | Laminação a frio. | 1 | 1 | pt |  |  |  | 1
18 | 21 | Uma das propriedades mais importantes alcançadas por um aço microligado é: | Aumento da dureza; | Melhoria da usinabilidade; | Aumento do limite de escoamento; | Aumento do limite de resistência. | 2 | 1 | pt |  |  |  | 1
18 | 22 | Uma das propriedades mais importantes alcançadas por um aço microligado é: | Aumento da dureza; | Melhoria da usinabilidade; | Redução da temperatura de transição dúctil-frágil; | Aumento do limite de resistência. | 2 | 1 | pt |  |  |  | 1
18 | 23 | É um dos mecanismos de fluência: | Escorregamento de contornos de grãos, que envolve difusão pelos contornos; | Formação de vazios internos e descarbonetação por efeitos de hidrogênio; | Iniciação de trincas em concentradores de tensão e sua propagação subcrítica; | Iniciação de trincas em lugares amolecidos por alta temperatura e sua propagação instável. | 0 | 1 | pt |  |  |  | 1
18 | 24 | É um dos mecanismos de fluência: | Deslizamento e escalagem de discordâncias (deslocações) em altas temperaturas; | Formação de vazios internos e descarbonetação por efeitos de hidrogênio; | Iniciação de trincas em concentradores de tensão e sua propagação subcrítica; | Iniciação de trincas em lugares amolecidos por alta temperatura e sua propagação instável. | 0 | 1 | pt |  |  |  | 1
18 | 25 | É uma das características dos aços cromo-molibdênio resistentes ao calor e à fluência: | Uma possível fragilização ao revenido quando expostos a curtos períodos de tempo a temperaturas entre 250 a 600 ºC, resultando em perdas de tenacidade e ductilidade; | Podem ser utilizados também em aplicações criogênicas da mesma forma como os aços inoxidáveis ferríticos; | O encruamento não tem influência nenhuma na resistência dos aços ao calor e à fluência; | Um grande aumento nas resistências à oxidação e à corrosão em temperaturas elevadas com o aumento no teor de Cr. | 3 | 1 | pt |  |  |  | 1
18 | 26 | É uma das características dos aços cromo-molibdênio resistentes ao calor e à fluência: | Uma possível fragilização ao revenido quando expostos a curtos períodos de tempo a temperaturas entre 250 a 600 ºC, resultando em perdas de tenacidade e ductilidade; | Podem ser utilizados também em aplicações criogênicas da mesma forma como os aços inoxidáveis ferríticos; | O encruamento não tem influência nenhuma na resistência dos aços ao calor e à fluência; | A formação de precipitados estáveis em temperaturas elevadas que favorecem uma maior resistência à fluência. | 3 | 1 | pt |  |  |  | 1
18 | 27 | Qual afirmação sobre corrosão intergranular dos aços inoxidáveis austeníticos é correta? | A resistência à corrosão da matriz (material no meio do grão) é menor do que o material vizinho ao contorno (porque os contornos acumulam mais níquel por difusão). | A corrosão intergranular requer a presença simultânea de meio corrosivo e esforços de tração. | Um metal de adição com teor de carbono inferior a 0,3% (há pouco carbono disponível para formar carbonetos de cromo) ajuda minimizar a corrosão intergranular; | Devido à precipitação de carbonetos de cromo, as vizinhanças dos contornos de grão são empobrecidas em cromo. | 3 | 1 | pt |  |  |  | 1
18 | 28 | Qual afirmação sobre corrosão intergranular dos aços inoxidáveis austeníticos é correta? | A resistência à corrosão da matriz (material no meio do grão) é menor do que o material vizinho ao contorno (porque os contornos acumulam mais níquel por difusão). | A corrosão intergranular requer a presença simultânea de meio corrosivo e esforços de tração. | Um metal de adição com teor de carbono inferior a 0,3% (há pouco carbono disponível para formar carbonetos de cromo) ajuda minimizar a corrosão intergranular; | Um material sensitizável não necessariamente sofre corrosão desde não aquecido durante a operação entre 400 e 600 °C. | 3 | 1 | pt |  |  |  | 1
18 | 29 | Em relação à soldabilidade dos aços inoxidáveis, pode-se afirmar que: | Ao soldar aços inoxidáveis ferríticos, deve-se evitar aportes de calor elevados para não ocorrer o crescimento excessivo dos grãos, o que pode induzir a fragilização na solda; | O aço inoxidável duplex tem sua soldabilidade relacionada com os teores de carbono e de manganês. Valores mais elevados desses elementos requerem um maior cuidado com o pré- e/ou pós-aquecimento; | Usualmente, os aços inoxidáveis austeníticos são difíceis de soldar e necessitam o revenimento entre 600 a 850 °C; | Aços inoxidáveis ferríticos são de boa soldabilidade e não precisam o preaquecimento, nem o tratamento térmico. | 0 | 1 | pt |  |  |  | 1
18 | 30 | Em relação à soldabilidade dos aços inoxidáveis, pode-se afirmar que: | Deve-se objetivar um teor de ferrita delta entre 5 e 10% na zona fundida, a fim de se evitar a formação de trincas a quente; | O aço inoxidável duplex tem sua soldabilidade relacionada com os teores de carbono e de manganês. Valores mais elevados desses elementos requerem um maior cuidado com o pré- e/ou pós-aquecimento; | Usualmente, os aços inoxidáveis austeníticos são difíceis de soldar e necessitam o revenimento entre 600 a 850 °C; | Aços inoxidáveis ferríticos são de boa soldabilidade e não precisam o preaquecimento, nem o tratamento térmico. | 0 | 1 | pt |  |  |  | 1
18 | 31 | Em relação à soldabilidade dos aços inoxidáveis, pode-se afirmar que: | Na previsão da microestrutura da zona fundida pelo diagrama de Shaeffler, uma vez conhecida a diluição, tornam-se não relevantes o tipo de processo escolhido e as condições de soldagem; | O aço inoxidável duplex tem sua soldabilidade relacionada com os teores de carbono e de manganês. Valores mais elevados desses elementos requerem um maior cuidado com o pré- e/ou pós-aquecimento; | Usualmente, os aços inoxidáveis austeníticos são difíceis de soldar e necessitam o revenimento entre 600 a 850 °C; | Aços inoxidáveis ferríticos são de boa soldabilidade e não precisam o preaquecimento, nem o tratamento térmico. | 0 | 1 | pt |  |  |  | 1
18 | 32 | Em relação à soldabilidade dos aços inoxidáveis, pode-se afirmar que: | A susceptibilidade a corrosão intergranular dos aços inoxidáveis austeníticos aumenta com o teor de carbono e com o aumento do tamanho de grão; | Os aços inoxidáveis austeníticos são altamente susceptíveis a trinca a frio; | Aços inoxidáveis austeníticos com adição de nióbio não são susceptíveis a trinca de solidificação; | Os aços inoxidáveis austeníticos não são susceptíveis a trinca à quente e à sensitização; | 0 | 1 | pt |  |  |  | 1
18 | 33 | Em relação à soldabilidade dos aços inoxidáveis, pode-se afirmar que: | Uma forma de evitar a corrosão intergranular dos aços inoxidáveis é especificar material estabilizado ao Nb e/ou Ti; | Os aços inoxidáveis austeníticos são altamente susceptíveis a trinca a frio; | Aços inoxidáveis austeníticos com adição de nióbio não são susceptíveis a trinca de solidificação; | Os aços inoxidáveis austeníticos não são susceptíveis a trinca à quente e à sensitização; | 0 | 1 | pt |  |  |  | 1
18 | 34 | Assinale a alternativa correta em relação aos aços inoxidáveis duplex: | Têm um balanço de elementos alfagênicos e gamagênicos de forma que, após um processamento adequado, apresentam uma microestrutura de ferrita e austenita; | Podem ser fragilizados durante a soldagem pela precipitação da fase sigma na região de grãos grosseiros da ZAC; | Apresentam uma microestrutura intermediária entre os tipos de aços austeníticos e martensíticos; | Podem ser fragilizados durante a soldagem pela precipitação das fases chi e sigma, assim como pela precipitação de carbonetos e nitretos na zona fundida de passe único. | 0 | 1 | pt |  |  |  | 1
18 | 35 | Sobre as propriedades do cobre e das suas ligas é correto dizer que: | Em geral, as propriedades mecânicas do cobre melhoram em baixas temperaturas, o que permite utilizá-lo em aplicações criogênicas; | As ligas Cu-Sn (bronzes) apresentam melhor ductilidade que as ligas Cu-Zn (latões); | As ligas Cu-Sn (bronzes) possuem dureza consideravelmente menor do que as ligas Cu-Zn (latões); | Geralmente os elementos de liga como Níquel, Estanho, Zinco e Nitrogênio melhoram propriedades mecânicas de ligas de cobre. | 0 | 1 | pt |  |  |  | 1
18 | 36 | As ligas de cobre Cu-Zn (latões) podem ser endurecidas por: | deformação a frio (encruamento); | refino de grão; | tratamento térmico de envelhecimento (precipitação); | transformações de fase (através tratamentos térmicos). | 0 | 1 | pt |  |  |  | 1
18 | 37 | Ao se soldar ligas de Níquel devem-se atentar ao fato de que: | há susceptibilidade a trincas de corrosão sob tensão; | há riscos de formação de porosidades; | não são recomendados os processos de soldagem TIG (GTAW), MIG/MAG (GMAW) e OFW devido a elevada capacidade do Níquel de dissolução de gases; | os processos de soldagem mais adequados são por eletrodo revestido (com a alma de Níquel puro) e por arco submerso (com o arame eletrodo também de Níquel puro). | 1 | 1 | pt |  |  |  | 1
18 | 38 | Ao se soldar ligas de Níquel devem-se atentar ao fato de que: | há susceptibilidade a trincas a frio; | há susceptibilidade a trincas de solidificação; | não são recomendados os processos de soldagem TIG (GTAW), MIG/MAG (GMAW) e OFW devido a elevada capacidade do Níquel de dissolução de gases; | os processos de soldagem mais adequados são por eletrodo revestido (com a alma de Níquel puro) e por arco submerso (com o arame eletrodo também de Níquel puro). | 1 | 1 | pt |  |  |  | 1
18 | 39 | Ao se soldar ligas de Níquel devem-se atentar ao fato de que: | há susceptibilidade a trincas a frio; | a poça de fusão possui baixa fluidez/alta viscosidade (riscos de falta de penetração); | não são recomendados os processos de soldagem TIG (GTAW), MIG/MAG (GMAW) e OFW devido a elevada capacidade do Níquel de dissolução de gases; | os processos de soldagem mais adequados são por eletrodo revestido (com a alma de Níquel puro) e por arco submerso (com o arame eletrodo também de Níquel puro). | 1 | 1 | pt |  |  |  | 1
18 | 40 | Ao se soldar ligas de Níquel devem-se atentar ao fato de que: | há susceptibilidade a trincas a frio; | podem ocorrer trincas por perda/queda de ductilidade; | não são recomendados os processos de soldagem TIG (GTAW), MIG/MAG (GMAW) e OFW devido a elevada capacidade do Níquel de dissolução de gases; | os processos de soldagem mais adequados são por eletrodo revestido (com a alma de Níquel puro) e por arco submerso (com o arame eletrodo também de Níquel puro). | 1 | 1 | pt |  |  |  | 1
18 | 41 | Ao se soldar ligas de Níquel devem-se atentar ao fato de que: | há susceptibilidade a trincas de corrosão sob tensão; | precisa-se maiores ângulos de chanfro (60 – 80 graus) devido à maior viscosidade do metal líquido (menor fluidez); | não são recomendados os processos de soldagem TIG (GTAW), MIG/MAG (GMAW) e OFW devido a elevada capacidade do Níquel de dissolução de gases; | os processos de soldagem mais adequados são por eletrodo revestido (com a alma de Níquel puro) e por arco submerso (com o arame eletrodo também de Níquel puro). | 1 | 1 | pt |  |  |  | 1
18 | 42 | Ao se soldar ligas de Níquel devem-se atentar ao fato de que: | há necessidade de pré-aquecimento (até 150 °C); | temperatura de interpasse deve sempre ser mantida abaixo de 150°C para minimizar o risco de corrosão ou fissuras na ZAC; | não são recomendados os processos de soldagem TIG (GTAW), MIG/MAG (GMAW) e OFW devido a elevada capacidade do Níquel de dissolução de gases; | os processos de soldagem mais adequados são por eletrodo revestido (com a alma de Níquel puro) e por arco submerso (com o arame eletrodo também de Níquel puro). | 1 | 1 | pt |  |  |  | 1
18 | 43 | Em relação à soldabilidade do alumínio e suas ligas, é correto afirmar que: | a trinca por liquação não é um problema para as ligas de alumínio; | a presença de porosidades é um problema muito raro, pois o oxigênio combina com o Al e forma um oxido sólido Al2O3; | o amplo intervalo de solidificação das ligas pode induzir trincas de solidificação; | a susceptibilidade ao trincamento é baixa graça à alta ductilidade do alumínio e suas ligas. | 2 | 1 | pt |  |  |  | 1
18 | 44 | Em relação à soldabilidade do alumínio e suas ligas, é correto afirmar que: | a limpeza da junta por escovamento não impede à formação de porosidade do cordão de solda, pois a alumina é formada logo após o escovamento; | a presença de porosidades é um problema muito raro, pois o oxigênio combina com o Al e forma um oxido sólido Al2O3; | na soldagem de uma liga de alumínio endurecida por deformação plástica, a ZAC é formada por uma região de refino de grão e outra de crescimento de grão; | a susceptibilidade ao trincamento é baixa graça à alta ductilidade do alumínio e suas ligas. | 2 | 1 | pt |  |  |  | 1
18 | 45 | Em relação à soldabilidade do alumínio e suas ligas, é correto afirmar que: | a limpeza da junta por escovamento não impede à formação de porosidade do cordão de solda, pois a alumina é formada logo após o escovamento; | a presença de porosidades é um problema muito raro, pois o oxigênio combina com o Al e forma um oxido sólido Al2O3; | a presença de hidrogênio na zona ativa na soldagem de alumínio e suas ligas causa a porosidade no cordão de solda; | a susceptibilidade ao trincamento é baixa graça à alta ductilidade do alumínio e suas ligas. | 2 | 1 | pt |  |  |  | 1
18 | 46 | Em relação à soldabilidade do alumínio e suas ligas, é correto afirmar que: | a limpeza da junta por escovamento não impede à formação de porosidade do cordão de solda, pois a alumina é formada logo após o escovamento; | a presença de porosidades é um problema muito raro, pois o oxigênio combina com o Al e forma um oxido sólido Al2O3; | as trincas por hidrogênio na soldagem de alumínio e suas ligas são devido a uma grande diferença na solubilidade de hidrogênio em alumínio líquido e sólido; | a susceptibilidade ao trincamento é baixa graça à alta ductilidade do alumínio e suas ligas. | 2 | 1 | pt |  |  |  | 1
18 | 47 | Em relação à soldabilidade do alumínio e suas ligas, é correto afirmar que: | Para evitar a deterioração da microestrutura da ZAC de uma junta soldada das ligas de alumínio tratáveis termicamente é utilizar o tratamento térmico e a deformação plástica; | Um meio prático de determinar a largura e a extensão da ZAC é somente através de medidas de dureza da região de solda; | Nas ligas tratáveis termicamente ocorre uma degradação das propriedades mecânicas do metal base localizada na ZAC; | Na ZAC das ligas endurecíveis por precipitação a única causa da diminuição da resistência é o crescimento de grãos. | 2 | 1 | pt |  |  |  | 1
18 | 48 | Um dos parâmetros mais importantes para um tratamento termomecânico eficiente dos aços é: | temperatura de laminação controlada; | temperatura de laminação controlada, que é mais alta do que no processo convencional a quente; | taxa de resfriamento, que deve ser mais baixa para reduzir o tamanho de grãos ainda mais; | taxa de deformação (menor do que no processo convencional de laminação). | 0 | 1 | pt |  |  |  | 1
18 | 49 | Um dos parâmetros mais importantes para um tratamento termomecânico eficiente dos aços é: | taxa de deformação; | temperatura de laminação controlada, que é mais alta do que no processo convencional a quente; | taxa de resfriamento, que deve ser mais baixa para reduzir o tamanho de grãos ainda mais; | taxa de deformação (menor do que no processo convencional de laminação). | 0 | 1 | pt |  |  |  | 1
18 | 50 | Que tipo de possível defeito é observado na soldagem TIG de titânio puro? | Falta de fusão. | Decoesão lamelar. | Porosidade. | Fissuração a frio. | 2 | 1 | pt |  |  |  | 1
18 | 51 | Que tipo de possível defeito é observado na soldagem TIG de titânio puro? | Falta de fusão. | Decoesão lamelar. | Fissuração a frio. | Contaminação por gases do ar imediatamente após a soldagem. | 3 | 1 | pt |  |  |  | 1
18 | 52 | O que provoca perda da resistência mecânica em juntas soldadas de ligas de alumínio encruadas a frio? | Super envelhecimento dos precipitados. | Aumento da quantidade dos elementos de liga que formam os precipitados. | Recozimento do material base pelo ciclo térmico de soldagem. | Reversão (dissolução) de precipitados endurecedores. | 2 | 1 | pt |  |  |  | 1
18 | 53 | O que provoca perda da resistência mecânica em juntas soldadas de ligas de alumínio encruadas a frio? | Super envelhecimento dos precipitados. | Aumento da quantidade dos elementos de liga que formam os precipitados. | Recristalização com crescimento dos grãos na ZAC. | Reversão (dissolução) de precipitados endurecedores. | 2 | 1 | pt |  |  |  | 1
18 | 54 | O que provoca perda da resistência mecânica em juntas soldadas de ligas de alumínio encruadas a frio? | Super envelhecimento dos precipitados. | Aumento da quantidade dos elementos de liga que formam os precipitados. | Estrutura fundida desfavorável do metal de solda. | Reversão (dissolução) de precipitados endurecedores. | 2 | 1 | pt |  |  |  | 1
18 | 55 | Sobre a soldagem do aço de granulação fina S690QL (690 MPa de limite de escoamento e 50 J a 0ºC), é correto afirmar que: | Deve ser soldado apenas quando o lápis térmico apropriado mudar de cor, no caso de pré-aquecimento; | Deve ser soldado quando os lápis térmicos mudarem de cor ao medir a temperatura de inter-passe; | Deve ser soldado quando os lápis térmicos mudarem de cor ao medir a temperatura de pré-aquecimento ou inter-passe; | Ao se utilizar o processo 111 com metal de adição adequado, é sempre necessário utilizar pré-aquecimento do metal de base para evitar trinca por hidrogênio. | 0 | 1 | pt |  |  |  | 1
18 | 56 | Esta figura mostra (de maneira esquemática) o ensaio de: | Murex (avaliação da resistência à fissuração a quente); | Varestraint (avaliação da susceptibilidade a trincas de solidificação); | Implante (avaliação da susceptibilidade a trincas a frio na ZAC/ZTA); | Houldcroft para avaliar a soldabilidade do material. | 2 | 1 | pt | M2.pt.Fig.18-56 |  |  | 1
18 | 57 | Esta figura mostra (de maneira esquemática) o ensaio de Implante (avaliação da susceptibilidade a trincas a frio na ZAC/ZTA). Que material está sob a avaliação? | Material da placa de apoio. | Material de adição. | A combinação: material de adição + material do implante. | Material do implante. | 3 | 1 | pt | M2.pt.Fig.18-57 |  |  | 1
18 | 58 | Esta figura mostra a influência do teor de carbono sobre a temperatura de transição dúctil-frágil para cinco aços do tipo ferrítico-perlítico. Aproximadamente, qual teor de carbono têm esses aços (escolher uma das colunas A, B, C ou D)? | A; | B; | C; | D. | 1 | 1 | pt | M2.pt.Fig.18-58 |  |  | 1
18 | 59 | Esta figura apresenta as etapas de mecanismo de corrosão intergranular (“sensitização”) na zona afetada pelo calor em aços inoxidáveis. Qual é o nome da primeira etapa? | Migração do cromo do centro para os contornos de grão. | Precipitação de carbonetos de cromo do tipo Cr23C6 nos contornos de grão. | Precipitação do cromo nos contornos de grão quando a temperatura se mantem dentro da faixa 300 – 400°C. | Precipitação do carbono nos contornos de grão quando a temperatura se mantem dentro da faixa 300 – 400°C. | 1 | 1 | pt | M2.pt.Fig.18-59 |  |  | 1
18 | 60 | Esta figura apresenta as etapas de mecanismo de corrosão intergranular (“sensitização”) na zona afetada pelo calor em aços inoxidáveis. Qual é nome da segunda etapa? | Migração do cromo do centro para os contornos de grão. | Precipitação do carbono nos contornos de grão quando a temperatura se mantem dentro da faixa 300 – 400°C. | Queda localizada de cromo. | Queda localizada do carbono. | 2 | 1 | pt | M2.pt.Fig.18-60 |  |  | 1
18 | 61 | Esta figura apresenta as etapas de mecanismo de corrosão intergranular (“sensitização”) na zona afetada pelo calor em aços inoxidáveis. Qual é nome da terceira etapa? | Migração do cromo do contorno de grão para o seu centro. | Precipitação de carbono nos contornos de grão. | Aumento de tensões residuais. | Corrosão no contorno de grão. | 3 | 1 | pt | M2.pt.Fig.18-61 |  |  | 1
18 | 62 | [11 empty] | 0
18 | 63 | [11 empty] | 0
18 | 64 | [11 empty] | 0
18 | 65 | [11 empty] | 0
18 | 66 | [11 empty] | 0
18 | 67 | [11 empty] | 0
18 | 68 | [11 empty] | 0
18 | 69 | [11 empty] | 0
18 | 70 | [11 empty] | 0
18 | 71 | [11 empty] | 0
18 | 72 | [11 empty] | 0
18 | 73 | [11 empty] | 0
18 | 74 | [11 empty] | 0
18 | 75 | [11 empty] | 0
18 | 76 | [11 empty] | 0
18 | 77 | [11 empty] | 0
18 | 78 | [11 empty] | 0
18 | 79 | [11 empty] | 0
18 | 80 | [11 empty] | 0
18 | 81 | [11 empty] | 0
18 | 82 | [11 empty] | 0
18 | 83 | [11 empty] | 0
18 | 84 | [11 empty] | 0
18 | 85 | [11 empty] | 0
18 | 86 | [11 empty] | 0
18 | 87 | [11 empty] | 0
18 | 88 | [11 empty] | 0
18 | 89 | [11 empty] | 0
18 | 90 | [11 empty] | 0
18 | 91 | [11 empty] | 0
18 | 92 | [11 empty] | 0
18 | 93 | [11 empty] | 0
18 | 94 | [11 empty] | 0
18 | 95 | [11 empty] | 0
18 | 96 | [11 empty] | 0
18 | 97 | [11 empty] | 0
18 | 98 | [11 empty] | 0
18 | 99 | [11 empty] | 0
18 | 100 | [11 empty] | 0
18 | 101 | [11 empty] | 0
18 | 102 | [11 empty] | 0
18 | 103 | [11 empty] | 0
18 | 104 | [11 empty] | 0
18 | 105 | [11 empty] | 0
18 | 106 | [11 empty] | 0
18 | 107 | [11 empty] | 0
18 | 108 | [11 empty] | 0
18 | 109 | [11 empty] | 0
18 | 110 | [11 empty] | 0
18 | 111 | [11 empty] | 0
18 | 112 | [11 empty] | 0
18 | 113 | [11 empty] | 0
18 | 114 | [11 empty] | 0
18 | 115 | [11 empty] | 0
18 | 116 | [11 empty] | 0
18 | 117 | [11 empty] | 0
18 | 118 | [11 empty] | 0
18 | 119 | [11 empty] | 0
18 | 120 | [11 empty] | 0
18 | 121 | [11 empty] | 0
18 | 122 | [11 empty] | 0
18 | 123 | [11 empty] | 0
18 | 124 | [11 empty] | 0
18 | 125 | [11 empty] | 0
18 | 126 | [11 empty] | 0
18 | 127 | [11 empty] | 0
18 | 128 | [11 empty] | 0
18 | 129 | [11 empty] | 0
18 | 130 | [11 empty] | 0
18 | 131 | [11 empty] | 0
18 | 132 | [11 empty] | 0
18 | 133 | [11 empty] | 0
18 | 134 | [11 empty] | 0
18 | 135 | [11 empty] | 0
18 | 136 | [11 empty] | 0
18 | 137 | [11 empty] | 0
18 | 138 | [11 empty] | 0
18 | 139 | [11 empty] | 0
18 | 140 | [11 empty] | 0
18 | 141 | [11 empty] | 0
18 | 142 | [11 empty] | 0
18 | 143 | [11 empty] | 0
18 | 144 | [11 empty] | 0
18 | 145 | [11 empty] | 0
18 | 146 | [11 empty] | 0
18 | 147 | [11 empty] | 0
18 | 148 | [11 empty] | 0
18 | 149 | [11 empty] | 0
18 | 150 | [11 empty] | 0

## Nível 19
NÍVEL | Nº | PERGUNTA | RESPOSTA 0 | RESPOSTA 1 | RESPOSTA 2 | RESPOSTA 3 | GABARITO: 0,1,2,3 | Tema: 0,1,2,3 | Idioma | Ilustração | Referência | Origem |  | Número de Questões do Nível
19 | 1 | A presença de hidrogênio nas misturas de gás argônio + hidrogênio usadas para GTAW/TIG: | pode reduzir a fragilização por hidrogênio ao soldar alumínio; | pode permitir aumentar a velocidade de soldagem; | pode reduzir a porosidade na soldagem de aços ao carbono; | pode reduzir a fragilização por hidrogênio ao soldar aços ao carbono. | 1 | 1 | pt |  |  |  | 1 | 40
19 | 2 | O metal da solda de duas peças de ferro fundido terá: | maior resistência à tração do que o metal de base. | maior ductilidade do que o metal de base. | maior dureza do que o metal de base. | menor ductilidade do que o metal de base. | 1 | 1 | pt |  |  |  | 1
19 | 3 | Ao usar eletrodos revestidos à base de cobre para ferro fundido, a temperatura mínima de interpasse deve ser: | 150 ºC; | 205 °C; | 350 °C; | 450 °C. | 1 | 1 | pt |  |  |  | 1
19 | 4 | Qual recomendação deve ser observada na soldagem de aços de granulação fina? | Manter a junta aquecida a 250°C, iniciando-se logo após a soldagem por, no mínimo, 48 h, para forçar a saída do H2. | Manter a junta aquecida a 250 °C, iniciando-se logo após a soldagem por 2 h, para reduzir o risco da formação da martensita no metal de solda. | Soldar a raiz com um consumível de menor resistência, e, posteriormente, a raiz deve ser removida pela goivagem e um cordão de selamento terá que ser feito. | O pós aquecimento dos aços de granulação fina não é recomendado para evitar um possível crescimento de tamanho de grãos. | 2 | 1 | pt |  |  |  | 1
19 | 5 | Assinale a afirmativa correta ao respeito dos defeitos da rede cristalina de materiais: | Os defeitos pontuais dos cristais não têm importância prática devido às suas diminutas dimensões; | As discordâncias simples, discordâncias em aresta e discordâncias em hélice são importantes apenas para justificar por que a resistência real dos cristais é menor do que a resistência teórica deles; | Discordâncias são defeitos que não podem ser gerados por outras discordâncias já existentes; | Os contornos de grão são considerados imperfeições porque separam regiões de diferentes orientações cristalinas (ou seja, grãos). | 3 | 1 | pt |  |  |  | 1
19 | 6 | Assinale a afirmativa correta ao respeito dos defeitos da rede cristalina de materiais: | Os defeitos pontuais dos cristais não têm importância prática devido às suas diminutas dimensões; | As discordâncias simples, discordâncias em aresta e discordâncias em hélice são importantes apenas para justificar por que a resistência real dos cristais é menor do que a resistência teórica deles; | Discordâncias são defeitos que podem ser gerados por outras discordâncias já existentes, através do mecanismo proposto por Frank e Read, chamado normalmente de fonte de Frank-Read; | Os contornos de grão não são considerados como imperfeições pois eles apenas separam cristais de diferentes orientações. | 2 | 1 | pt |  |  |  | 1
19 | 7 | Marque a alternativa correta como evitar a corrosão intergranular de aços inoxidáveis austeníticos: | Usando-se o maior aporte de calor possível, a fim de se dissolver os carbonetos de cromo; | Usando metal de base e de adição com baixo teor de carbono (< 0,03%); | Usando metal de base e de adição estabilizados com alumínio e/ou vanádio; | Aquecendo o material na faixa de 400 a 800 °C e resfriando lentamente. | 1 | 1 | pt |  |  |  | 1
19 | 8 | Marque a alternativa correta como evitar a corrosão intergranular de aços inoxidáveis austeníticos: | Usando-se o maior aporte de calor possível, a fim de se dissolver os carbonetos de cromo; | Usando metal de base e de adição com baixo teor de carbono (< 0,3%); | Usando metal de base e de adição estabilizados com titânio e/ou nióbio; | Aquecendo o material na faixa de 400 a 800 °C e resfriando lentamente. | 2 | 1 | pt |  |  |  | 1
19 | 9 | Em relação à fluência em materiais metálicos é correto afirmar que: | Em geral, os aços inoxidáveis ferríticos apresentam resistência à fluência superior à dos inoxidáveis austeníticos em função dos primeiros possuem uma rede cristalina com menor difusividade atômica; | Um dos principais mecanismos da fluência é o escorregamento intergranular. Nessa condição, aços com granulação grosseira tendem possuir uma maior resistência à fluência; | A fluência é o escorregamento intergranular, logo, aços com granulação fina possuem uma maior resistência à fluência; | A taxa de fluência é mínima na sua fase primária, devido a um equilíbrio entre os processos de encruamento e recuperação | 1 | 1 | pt |  |  |  | 1
19 | 10 | As ligas de Níquel podem ser classificadas em: | Ligas endurecidas por solução sólida e por trabalho a frio | Ligas endurecidas por solução sólida e por precipitação | Ligas transformáveis e ligas peritéticas | Ligas transformáveis e ligas não transformáveis | 1 | 1 | pt |  |  |  | 1
19 | 11 | Na soldagem TIG das ligas de Níquel deve-se: | Utilizar gás de proteção com adição de oxigênio, para aumentar a estabilidade de arco; | Promover uma limpeza eficiente das bordas da junta com métodos mecânicos e químicos; | Utilizar gás de proteção com adição de Nitrogênio para formação de nitretos benéficos no cordão de solda; | Utilizar ângulos de chanfro mais estreitos (40 – 60 graus). | 1 | 1 | pt |  |  |  | 1
19 | 12 | Assinale a afirmativa correta ao respeito das transformações de fase: | As transformações de fase começam com o aparecimento de partículas muito pequenas da nova fase, as quais crescem até que a transformação se complete; | O crescimento da nova partícula independe da relação da energia da superfície para a energia de volume; | Toda partícula com um raio menor que o crítico tende a redissolver e toda partícula com um raio maior que o crítico tende a decrescer, já que o raio crítico é único para cada material; | Tudo que influencia no aumento do raio crítico aumenta a taxa de nucleação e, consequentemente, reduz o tamanho de grão. | 0 | 1 | pt |  |  |  | 1
19 | 13 | Qual é o método de soldagem mais satisfatório de reparo para ferro fundido maleável? | Soldagem MMA (SMAW). | Soldagem TIG (GTAW). | Soldagem oxi-gás (OAW). | Solda-brasagem por oxi-gás. | 3 | 1 | pt |  |  |  | 1
19 | 14 | Qual dos seguintes elementos você adicionaria ao aço para garantir a dureza vermelha? | Nióbio | Manganês | Alumínio | Cobalto | 3 | 1 | pt |  |  |  | 1
19 | 15 | O zircônio e suas ligas comerciais são prontamente soldadas usando os processos e procedimentos comumente adotados para soldar: | cobre; | alumínio; | titânio; | aços inoxidáveis ferríticos. | 2 | 1 | pt |  |  |  | 1
19 | 16 | As ligas Cu - Ni podem ser endurecidas por: | solução sólida; | refino de grão; | tratamento térmico de envelhecimento (precipitação); | transformações de fase (através tratamentos térmicos). | 0 | 1 | pt |  |  |  | 1
19 | 17 | As ligas de cobre Cu-Zn (latões) podem ser endurecidas por: | deformação a frio (encruamento); | refino de grão; | tratamento térmico de envelhecimento (precipitação); | transformações de fase (através tratamentos térmicos). | 0 | 1 | pt |  |  |  | 1
19 | 18 | As ligas de cobre ao Be podem ser endurecidas por: | tratamento térmico de envelhecimento (precipitação); | refino de grão; | deformação a frio (encruamento); | transformações de fase (através tratamentos térmicos). | 0 | 1 | pt |  |  |  | 1
19 | 19 | Assinale a alternativa correta com relação à soldagem de alumínio e suas ligas: | A soldagem por fusão reduz a resistência da junta em ligas de alumínio tanto tratáveis, como não-tratáveis termicamente. | A soldagem por fusão das ligas de alumínio provoca uma degradação da resistência mecânica do metal fundido da junta, mas aumenta a resistência da ZAC devido à recristalização. | As regiões das soldas das ligas não-tratáveis termicamente possuem baixa ductilidade comparada com o metal de base. | A popularidade das ligas de elevada resistência pertencente à série 5XXX em estruturas soldadas, ocorre em virtude das mesmas apresentarem alta resistência na condição têmpera seguido de recozimento. | 0 | 1 | pt |  |  |  | 1
19 | 20 | Sobre uma soldagem de um aço estrutural de baixo carbono ou de baixa liga com um aço inoxidável austenítico, usando metal de adição inoxidável austenítico, é correto dizer que: | o pré-aquecimento é usado obrigatoriamente para evitar trinca de H2 no aço ferrítico; | o diagrama de Schaeffler é útil para previsão da estrutura resultante de soldagens dissimilares somente quando existe metal de adição; | a presença de ferrita delta na zona fundida favorece a formação de fase sigma caso a junta venha a trabalhar a altas temperaturas; | o metal de adição inoxidável austenítico (muito dúctil!) reduz o risco de fissuração a quente. | 2 | 1 | pt |  |  |  | 1
19 | 21 | Sobre uma soldagem de um aço estrutural de baixo carbono ou de baixa liga com um aço inoxidável austenítico, usando metal de adição inoxidável austenítico, é correto dizer que: | o pré-aquecimento é usado obrigatoriamente para evitar trinca de H2 no aço ferrítico; | o diagrama de Schaeffler é útil para previsão da estrutura resultante de soldagens dissimilares somente quando existe metal de adição; | o pré-aquecimento pode ser usado para evitar fragilização da ZAC no aço ferrítico; | o metal de adição inoxidável austenítico (muito dúctil!) reduz o risco de fissuração a quente. | 2 | 1 | pt |  |  |  | 1
19 | 22 | Qual dos seguintes elementos contribui para o Fator J (que mede a resistência à fragilização por revenido de aços ao Cr-Ni)? | Mn. | Cr. | As. | S. | 0 | 1 | pt |  |  |  | 1
19 | 23 | Qual dos seguintes elementos contribui para o Fator J (que mede a resistência à fragilização por revenido de aços ao Cr-Ni)? | P. | Cr. | As. | S. | 0 | 1 | pt |  |  |  | 1
19 | 24 | Qual dos seguintes elementos contribui para o Fator J (que mede a resistência à fragilização por revenido de aços ao Cr-Ni)? | Si. | Cr. | As. | S. | 0 | 1 | pt |  |  |  | 1
19 | 25 | Qual dos seguintes elementos contribui para o Fator J (que mede a resistência à fragilização por revenido de aços ao Cr-Ni)? | Sn. | Cr. | As. | S. | 0 | 1 | pt |  |  |  | 1
19 | 26 | Qual dos seguintes elementos contribui para o Fator X (que mede a resistência à fragilização por revenido de aços ao Cr-Ni)? | As. | Cr. | Mn. | S. | 0 | 1 | pt |  |  |  | 1
19 | 27 | Qual dos seguintes elementos contribui para o Fator X (que mede a resistência à fragilização por revenido de aços ao Cr-Ni)? | P. | Cr. | Mn. | S. | 0 | 1 | pt |  |  |  | 1
19 | 28 | Qual dos seguintes elementos contribui para o Fator X (que mede a resistência à fragilização por revenido de aços ao Cr-Ni)? | Sb. | Cr. | Mn. | S. | 0 | 1 | pt |  |  |  | 1
19 | 29 | Qual dos seguintes elementos contribui para o Fator X (que mede a resistência à fragilização por revenido de aços ao Cr-Ni)? | Sn. | Cr. | Mn. | S. | 0 | 1 | pt |  |  |  | 1
19 | 30 | A espessura do revestimento de zinco obtido por imersão a quente é em torno de: | 1 micrômetro; | 5 micrometros; | 60 micrometros; | 300 micrometros. | 2 | 1 | pt |  |  |  | 1
19 | 31 | Como a grafita esferoidal pode se formar em ferro fundido? | Pela adição de Si. | Pela adição de Mg + Ce. | Pela ligação com Al. | Por resfriamento rápido durante a solidificação. | 1 | 1 | pt |  |  |  | 1
19 | 32 | Qual das características físicas mencionadas abaixo pode causar problemas no caso de fabricação de juntas soldadas entre peças de aço ferrítico e de aço austenítico? | Módulo de elasticidade longitudinal. | Módulo de elasticidade transversal. | Coeficiente de condutividade térmica. | Coeficiente de expansão linear. | 3 | 1 | pt |  |  |  | 1
19 | 33 | Os resultados de ensaios de juntas soldadas por mecânica da fratura podem ser usados: | para a determinação das seções dos elementos no projeto das estruturas soldadas; | para avaliação da adequação à finalidade de estruturas soldadas incluindo a influência de imperfeições de soldagem; | como valores exigidos pelas sociedades de inspeção técnica; | como valores exigidos pelos futuros usuários de construções de aço. | 1 | 1 | pt |  |  |  | 1
19 | 34 | Qual dos seguintes gases possui o maior valor de aquecimento (kJ/m3)? | Acetileno. | Propano. | Gás natural. | LPG | 1 | 1 | pt |  |  |  | 1
19 | 35 | Em relação às propriedades intensivas (intrínsecas) e extensivas do material, é correto afirmar: | A resistência máxima à tração de material é uma propriedade intensiva, portanto, seu valor não depende do tamanho da amostra. | O alongamento de material é uma propriedade intensiva, portanto, seu valor não depende do tamanho da amostra. | O calor específico de material é uma propriedade extensiva, portanto seu valor depende do tamanho da amostra. | A dureza de material é uma propriedade intensiva, portanto, seu valor não depende do tamanho da amostra. | 3 | 1 | pt |  |  |  | 1
19 | 36 | Em relação às propriedades intensivas (intrínsecas) e extensivas do material, é correto afirmar: | A resistência máxima à tração de material é uma propriedade intensiva, portanto, seu valor não depende do tamanho da amostra. | A tensão de escoamento de material é uma propriedade extensiva, portanto, seu valor depende sim do tamanho da amostra. | O calor específico de material é uma propriedade extensiva, portanto seu valor depende do tamanho da amostra. | A dureza de material é uma propriedade extensiva, portanto seu valor depende do tamanho da amostra. | 1 | 1 | pt |  |  |  | 1
19 | 37 | Em relação às propriedades intensivas (intrínsecas) e extensivas do material, é correto afirmar: | A resistência máxima à tração de material é uma propriedade intensiva, portanto, seu valor não depende do tamanho da amostra. | O alongamento de material é uma propriedade extensiva, portanto, seu valor depende sim do tamanho da amostra. | O calor específico de material é uma propriedade extensiva, portanto seu valor depende do tamanho da amostra. | A dureza de material é uma propriedade extensiva, portanto seu valor depende do tamanho da amostra. | 1 | 1 | pt |  |  |  | 1
19 | 38 | Em relação às propriedades intensivas (intrínsecas) e extensivas do material, é correto afirmar: | A tensão de escoamento de material é uma propriedade intensiva, portanto, seu valor não depende do tamanho da amostra. | A resistência máxima à tração de material é uma propriedade extensiva, portanto, seu valor depende sim do tamanho da amostra. | O calor específico de material é uma propriedade extensiva, portanto seu valor depende do tamanho da amostra. | A dureza de material é uma propriedade extensiva, portanto seu valor depende do tamanho da amostra. | 1 | 1 | pt |  |  |  | 1
19 | 39 | Esta figura mostra (de maneira esquemática) o ensaio de: | Lehigh (avaliação da resistência à fissuração a frio); | Varestraint (avaliação da susceptibilidade a trincas de solidificação); | Murex (avaliação da resistência à fissuração a quente); | Houldcroft (avaliação da soldabilidade do material). | 0 | 1 | pt | M2.pt.Fig.19-39 |  |  | 1
19 | 40 | Entre estes quatro processos de execução de revestimentos (1 - por sobrecamada “Weld Overlay”, 2 - por “Lining” (forro), 3 - por laminação a quente e 4 - por explosão), qual deles não é um processo de soldagem nem é baseado em nenhum processo de soldagem? | 2 | 3 | 4 | Todos usam ou são baseados em um dos processos de soldagem. | 3 | 1 | pt | M2.pt.Fig.19-40 |  |  | 1
19 | 41 | [6 empty] | 1 | pt |  |  |  | 0
19 | 42 | [6 empty] | 1 | pt |  |  |  | 0
19 | 43 | [6 empty] | 1 | pt |  |  |  | 0
19 | 44 | [6 empty] | 1 | pt |  |  |  | 0
19 | 45 | [6 empty] | 1 | pt |  |  |  | 0
19 | 46 | [11 empty] | 0
19 | 47 | [11 empty] | 0
19 | 48 | [11 empty] | 0
19 | 49 | [11 empty] | 0
19 | 50 | [11 empty] | 0
19 | 51 | [11 empty] | 0
19 | 52 | [11 empty] | 0
19 | 53 | [11 empty] | 0
19 | 54 | [11 empty] | 0
19 | 55 | [11 empty] | 0
19 | 56 | [11 empty] | 0
19 | 57 | [11 empty] | 0
19 | 58 | [11 empty] | 0
19 | 59 | [11 empty] | 0
19 | 60 | [11 empty] | 0
19 | 61 | [11 empty] | 0
19 | 62 | [11 empty] | 0
19 | 63 | [11 empty] | 0
19 | 64 | [11 empty] | 0
19 | 65 | [11 empty] | 0
19 | 66 | [11 empty] | 0
19 | 67 | [11 empty] | 0
19 | 68 | [11 empty] | 0
19 | 69 | [11 empty] | 0
19 | 70 | [11 empty] | 0
19 | 71 | [11 empty] | 0
19 | 72 | [11 empty] | 0
19 | 73 | [11 empty] | 0
19 | 74 | [11 empty] | 0
19 | 75 | [11 empty] | 0
19 | 76 | [11 empty] | 0
19 | 77 | [11 empty] | 0
19 | 78 | [11 empty] | 0
19 | 79 | [11 empty] | 0
19 | 80 | [11 empty] | 0
19 | 81 | [11 empty] | 0
19 | 82 | [11 empty] | 0
19 | 83 | [11 empty] | 0
19 | 84 | [11 empty] | 0
19 | 85 | [11 empty] | 0
19 | 86 | [11 empty] | 0
19 | 87 | [11 empty] | 0
19 | 88 | [11 empty] | 0
19 | 89 | [11 empty] | 0
19 | 90 | [11 empty] | 0
19 | 91 | [11 empty] | 0
19 | 92 | [11 empty] | 0
19 | 93 | [11 empty] | 0
19 | 94 | [11 empty] | 0
19 | 95 | [11 empty] | 0
19 | 96 | [11 empty] | 0
19 | 97 | [11 empty] | 0
19 | 98 | [11 empty] | 0
19 | 99 | [11 empty] | 0
19 | 100 | [11 empty] | 0

## Nível 20
NÍVEL | Nº | PERGUNTA | RESPOSTA 0 | RESPOSTA 1 | RESPOSTA 2 | RESPOSTA 3 | GABARITO: 0,1,2,3 | Tema: 0,1,2,3 | Idioma | Ilustração | Referência | Origem |  | Número de Questões do Nível
20 | 1 | Ligas de Níquel endurecidas por precipitação: | Contém um eutético muito duro composto por ferrita e perlita | Não são possíveis de serem soldadas | Se baseiam na formação de compostos intermetálicos | Podem conter precipitados do tipo Ni2X, onde X pode ser Si, Al e/ou V, dependendo da composição da liga | 2 | 1 | pt |  |  |  | 1 | 19
20 | 2 | Ligas de Níquel endurecidas por precipitação: | Contém um eutético muito duro composto por ferrita e perlita | Não são possíveis de serem soldadas | Não são susceptíveis a trincas de solidificação | Podem conter precipitados do tipo Ni3X, onde X pode ser Al, Ti e/ou Nb, dependendo da composição da liga | 3 | 1 | pt |  |  |  | 1
20 | 3 | O hidrogênio difusível no cobre ou na liga de cobre durante a soldagem: | Não exerce nenhum efeito negativo; | Reduz o oxido Cu2O na poça de fusão gerando vapores de água com possível porosidade; | Reduz o oxido Cu2O na ZAC ou no metal cristalizado da solda provocando fragilização; | Reduz o oxido Cu2O na poça de fusão e no metal sólido sem efeitos negativos graça a alta ductilidade do cobre e das suas ligas. | 1 | 1 | pt |  |  |  | 1
20 | 4 | O hidrogênio difusível no cobre ou na liga de cobre durante a soldagem: | Não exerce nenhum efeito negativo; | Reduz o oxido Cu2O na ZAC gerando vapores de água com possível porosidade; | Reduz o oxido Cu2O na ZAC ou no metal cristalizado da solda provocando fissuração intergranular; | Reduz o oxido Cu2O na poça de fusão e no metal sólido sem efeitos negativos graça a alta ductilidade do cobre e das suas ligas. | 2 | 1 | pt |  |  |  | 1
20 | 5 | Muitas ligas de magnésio são soldáveis desde que os seguintes aspectos sejam considerados: | Usar proteção por escória; | Usar meios para remover camada de óxido refratário; | Em ligas com teores elevados de zinco, tomar medidas contra a porosidade; | Em ligas com teores elevados de alumínio, considerar o uso de tratamento térmico de envelhecimento. | 1 | 1 | pt |  |  |  | 1
20 | 6 | Muitas ligas de magnésio são soldáveis desde que os seguintes aspectos sejam considerados: | Usar proteção por escória | Usar meios para reduzir o aporte de calor | Em ligas com teores elevados de zinco, tomar medidas contra a fissuração na solidificação | Em ligas com teores elevados de alumínio, considerar o uso de tratamento térmico de envelhecimento | 2 | 1 | pt |  |  |  | 1
20 | 7 | Muitas ligas de magnésio são soldáveis desde que os seguintes aspectos sejam considerados: | Usar proteção por escória | Usar meios para reduzir o aporte de calor | Em ligas com teores elevados de zinco, tomar medidas contra a porosidade | Em ligas com teores elevados de alumínio, considerar o uso de tratamento térmico de alívio de tensão | 3 | 1 | pt |  |  |  | 1
20 | 8 | É correto afirmar que ao soldar com processo TIG três seguintes ligas de Ti com a composição: a - 99,80%Ti + 0,20%O, b - 99,65%Ti + 0,35%O e c - 90%Ti + 6%Al + 4%V: | a resistência mecânica à tração do metal de base (a) será maior que a do metal de base (b). | a microestrutura do metal de solda e de ZAC será 100% alfa (hexagonal compacta) se as juntas soldadas forem do metal de base (c); | as juntas soldadas dos componentes de liga (c) nunca apresentarão microestrutura beta (CCC) à temperatura ambiente; | a contaminação com hidrogênio apresentará um problema mais sério na soldagem das ligas (a) e (b), do que da liga (c), onde a formação de hidratos de Ti é menos pronunciada. | 3 | 1 | pt |  |  |  | 1
20 | 9 | É correto afirmar que ao soldar com processo TIG três seguintes ligas de Ti com a composição: a - 99,80%Ti + 0,20%O, b - 99,65%Ti + 0,35%O e c - 90%Ti + 6%Al + 4%V: | a resistência mecânica à tração do metal de base (a) será maior que a do metal de base (b). | a microestrutura do metal de solda e de ZAC será 100% alfa (hexagonal compacta) se as juntas soldadas forem do metal de base (c); | a contaminação com hidrogênio não apresentará um problema sério na soldagem das ligas (a) e (b), diferentemente da liga (c), onde esta contaminação pode fragilizar a junta e até mesmo trincá-la; | as juntas soldadas de metais de base (a) e (b) nunca apresentarão microestrutura beta (bCC) à temperatura ambiente. | 3 | 1 | pt |  |  |  | 1
20 | 10 | Sobre o procedimento de soldagem do níquel e das ligas de níquel é correto dizer que: | Ligas endurecidas por tratamento térmico (envelhecimento), como Ni-Cu-Al-Ti, Ni-Cr-Al-Ti e Ni-Cr-Fe-Nb-Al-Ti, não requerem tratamento térmico pós soldagem. | Ligas endurecidas por tratamento térmico (envelhecimento), como Ni-Cu-Al-Ti, Ni-Cr-Al-Ti e Ni-Cr-Fe-Nb-Al-Ti, são soldadas na forma recozida. | ligas endurecidas por solução sólida (Ni puro, Ni-Cu, Fe-Ni-Cr) usualmente são soldadas na condição solubilizada. | ligas endurecidas por solução sólida (Ni puro, Ni-Cu, Fe-Ni-Cr) usualmente são soldadas na forma recozida. | 3 | 1 | pt |  |  |  | 1
20 | 11 | Sobre o procedimento de soldagem do níquel e das ligas de níquel é correto dizer que: | Ligas endurecidas por envelhecimento, como Ni-Cr-Al-Ti e Ni-Cr-Fe-Nb-Al-Ti, não requerem tratamento térmico pós soldagem | Ligas endurecidas por envelhecimento, como Ni-Cu-Al-Ti, Ni-Cr-Al-Ti e Ni-Cr-Fe-Nb-Al-Ti, são soldadas na forma recozida | Ligas endurecidas por solução sólida (Ni puro, Ni-Cu, Fe-Ni-Cr), devido a precipitação com endurecimento da ZAC, requerem tratamento térmico pós soldagem | Para ligas endurecidas por solução sólida (Ni puro, Ni-Cu, Fe-Ni-Cr), como não ocorre precipitação com endurecimento da ZAC, nenhum tratamento térmico pós soldagem é requerido | 3 | 1 | pt |  |  |  | 1
20 | 12 | Sobre o procedimento de soldagem do níquel e das ligas de níquel é correto dizer que: | ligas endurecidas por solução sólida (Ni puro, Ni-Cu, Fe-Ni-Cr) usualmente são soldadas na condição solubilizada. | Ligas endurecidas por solução sólida (Ni puro, Ni-Cu, Fe-Ni-Cr), devido a precipitação com endurecimento da ZAC, requerem tratamento térmico pós soldagem. | Ligas endurecidas por envelhecimento, como Ni-Cu-Al-Ti, Ni-Cr-Al-Ti e Ni-Cr-Fe-Nb-Al-Ti, são soldadas na forma recozida. | Ligas endurecidas por envelhecimento, como Ni-Cu-Al-Ti, Ni-Cr-Al-Ti e Ni-Cr-Fe-Nb-Al-Ti, são soldadas na condição solubilizada. | 3 | 1 | pt |  |  |  | 1
20 | 13 | Sobre o procedimento de soldagem do níquel e das ligas de níquel é correto dizer que: | ligas endurecidas por solução sólida (Ni puro, Ni-Cu, Fe-Ni-Cr) usualmente são soldadas na condição solubilizada. | Ligas endurecidas por solução sólida (Ni puro, Ni-Cu, Fe-Ni-Cr), devido a precipitação com endurecimento da ZAC, requerem tratamento térmico pós soldagem. | Ligas endurecidas por envelhecimento, como Ni-Cu-Al-Ti, Ni-Cr-Al-Ti e Ni-Cr-Fe-Nb-Al-Ti, não requerem tratamento térmico pós soldagem. | Ligas endurecidas por envelhecimento, como Ni-Cr-Al-Ti e Ni-Cr-Fe-Nb-Al-Ti, requerem tratamento térmico pós soldagem. | 3 | 1 | pt |  |  |  | 1
20 | 14 | Caso precisar soldar um aço austenítico a um aço ferrítico numa junta dissimilar para trabalhar em T = 400°C: | O aço ferrítico tem que ser amanteigado com 18%Cr-8%Ni. | O aço austenítico tem que ser amanteigado com 25%Cr-12%Ni. | Deve ser usada uma liga de níquel com 60%Ni-18%Cr-18%Fe. | A junta deve ser enchida usando um eletrodo do tipo EN 499 E 46 Mn Mo B. | 2 | 1 | pt |  |  |  | 1
20 | 15 | Por que os metais de adição do tipo níquel-crómio-(ferro), por exemplo S-NiCr2Nb, são adequados para juntas do tipo "preto-e-branco"? | Porque toleram a diluição com o material de base em limites largos. | Porque eles são menos sensíveis às trincas de solidificação. | Porque eles recompõem o cromo sensitizado do lado do metal “branco”. | Porque o coeficiente de expansão térmica dos metais de adição deste tipo é igual ao do aço austenítico (eliminando o risco de geração de tensões térmicas tratívas). | 0 | 1 | pt |  |  |  | 1
20 | 16 | Por que os metais de adição do tipo níquel-crómio-(ferro), por exemplo S-NiCr2Nb, são adequados para juntas do tipo "preto-e-branco"? | Porque eles impedem extensivamente uma difusão de carbono da ferrita para a austenita. | Porque eles são menos sensíveis às trincas de solidificação. | Porque eles recompõem o cromo sensitizado do lado do metal “branco”. | Porque o coeficiente de expansão térmica dos metais de adição deste tipo é igual ao do aço austenítico (eliminando o risco de geração de tensões térmicas tratívas). | 0 | 1 | pt |  |  |  | 1
20 | 17 | Por que os metais de adição do tipo níquel-crómio-(ferro), por exemplo S-NiCr2Nb, são adequados para juntas do tipo "preto-e-branco"? | Porque o coeficiente de expansão térmica dos metais de adição do tipo níquel-crómio-(ferro) é inferior ao do aço austenítico. | Porque eles são menos sensíveis às trincas de solidificação. | Porque eles recompõem o cromo sensitizado do lado do metal “branco”. | Porque o coeficiente de expansão térmica dos metais de adição deste tipo é igual ao do aço austenítico (eliminando o risco de geração de tensões térmicas tratívas). | 0 | 1 | pt |  |  |  | 1
20 | 18 | Como o CaCO3 reduz o teor do fósforo no metal da poça de fusão na soldagem MMA (SMAW) ou SAW? | CaCO3 = CaO + CO2; 3CaO + P2O4 = Ca3P2O7 (escória); | CaCO3 = CaO + CO2; 3CaO + P2O5 = Ca3P2O8 (escória); | CaCO3 = CaO + CO2; 2CaO + P2O5 = Ca2P2O7 (escória); | CaCO3 = CaO + CO2; CaO + P2O4 = CaP2O5 (escória); | 1 | 1 | pt |  |  |  | 1
20 | 19 | Esta figura mostra (de maneira esquemática) o ensaio Lehigh (avaliação da resistência à fissuração a frio). Qual é a principal variável desse teste? | Espessura de chapa; | Profundidade de cortes por serra; | Comprimento de cordão depositado isento de trincas; | Abertura (folga) da raiz. | 1 | 1 | pt | M2.pt.Fig.20-19 |  |  | 1
20 | 20 | [6 empty] | 1 | pt |  |  |  | 0
20 | 21 | [6 empty] | 1 | pt |  |  |  | 0
20 | 22 | [6 empty] | 1 | pt |  |  |  | 0
20 | 23 | [6 empty] | 1 | pt |  |  |  | 0
20 | 24 | [6 empty] | 1 | pt |  |  |  | 0
20 | 25 | [6 empty] | 1 | pt |  |  |  | 0
20 | 26 | [11 empty] | 0
20 | 27 | [11 empty] | 0
20 | 28 | [11 empty] | 0
20 | 29 | [11 empty] | 0
20 | 30 | [11 empty] | 0
20 | 31 | [11 empty] | 0
20 | 32 | [11 empty] | 0
20 | 33 | [11 empty] | 0
20 | 34 | [11 empty] | 0
20 | 35 | [11 empty] | 0
20 | 36 | [11 empty] | 0
20 | 37 | [11 empty] | 0
20 | 38 | [11 empty] | 0
20 | 39 | [11 empty] | 0
20 | 40 | [11 empty] | 0
20 | 41 | [11 empty] | 0
20 | 42 | [11 empty] | 0
20 | 43 | [11 empty] | 0
20 | 44 | [11 empty] | 0
20 | 45 | [11 empty] | 0
20 | 46 | [11 empty] | 0
20 | 47 | [11 empty] | 0
20 | 48 | [11 empty] | 0
20 | 49 | [11 empty] | 0
20 | 50 | [11 empty] | 0
20 | 51 | [11 empty] | 0
20 | 52 | [11 empty] | 0
20 | 53 | [11 empty] | 0
20 | 54 | [11 empty] | 0
20 | 55 | [11 empty] | 0
20 | 56 | [11 empty] | 0
20 | 57 | [11 empty] | 0
20 | 58 | [11 empty] | 0
20 | 59 | [11 empty] | 0
20 | 60 | [11 empty] | 0
20 | 61 | [11 empty] | 0
20 | 62 | [11 empty] | 0
20 | 63 | [11 empty] | 0
20 | 64 | [11 empty] | 0
20 | 65 | [11 empty] | 0
20 | 66 | [11 empty] | 0
20 | 67 | [11 empty] | 0
20 | 68 | [11 empty] | 0
20 | 69 | [11 empty] | 0
20 | 70 | [11 empty] | 0
20 | 71 | [11 empty] | 0
20 | 72 | [11 empty] | 0
20 | 73 | [11 empty] | 0
20 | 74 | [11 empty] | 0
20 | 75 | [11 empty] | 0
20 | 76 | [11 empty] | 0
20 | 77 | [11 empty] | 0
20 | 78 | [11 empty] | 0
20 | 79 | [11 empty] | 0
20 | 80 | [11 empty] | 0
20 | 81 | [11 empty] | 0
20 | 82 | [11 empty] | 0
20 | 83 | [11 empty] | 0
20 | 84 | [11 empty] | 0
20 | 85 | [11 empty] | 0
20 | 86 | [11 empty] | 0
20 | 87 | [11 empty] | 0
20 | 88 | [11 empty] | 0
20 | 89 | [11 empty] | 0
20 | 90 | [11 empty] | 0
20 | 91 | [11 empty] | 0
20 | 92 | [11 empty] | 0
20 | 93 | [11 empty] | 0
20 | 94 | [11 empty] | 0
20 | 95 | [11 empty] | 0
20 | 96 | [11 empty] | 0
20 | 97 | [11 empty] | 0
20 | 98 | [11 empty] | 0
20 | 99 | [11 empty] | 0
20 | 100 | [11 empty] | 0